## tabla completa
| GRUPO SIN INSTRUMENTAR |  |  |  |  | DESPUÉS DE LA INSTRUMENTACIÓN
Grupo: RB (1) R (2) | IMAGEN # | Identificación | PRESENCIA DE CRACKS SIN INSTRUMENTAR SI(1), NO (0) | ORIENTACION (LONGITUDINAL V-L (1); TRANSVERSAL M-D (2)), COMBINADA (3) | LONGITUD EN mm | CRACKS DESPUES DE INSTRUMENTAR SI (1), NO (0= | ORIENTACION (LONGITUDINAL V-L (1); TRANSVERSAL M-D (2)), COMBINADA (3) | LONGITUD EN mm | DIFERENCIA ENTRE GRUPO 1 Y 2 (J-F) | TAMAÑO: AUMENTA (1), DISMINUYE (2), IGUAL (0) | crack: nuevo (1), antiguo (0)
1 | 1 | 1 | 1 | 2 | 1968 | 1 | 2 | 1968 | 0 | 0 | 0
1 | 1 | 2 | 1 | 2 | 1411 | 1 | 2 | 1119 | -292 | 2 | 0
1 | 2 | 3 | 1 | 1 | 3557 | 1 | 1 | 3655 | 98 | 1 | 0
1 | 2 | 4 | 1 | 2 | 0.170 | 1 | 2 | 0.170 | 0 | 0 | 0
1 | 3 | 5 | 0 | 0 | 0 | 1 | 2 | 0.103 | 0.103 | 1 | 1
1 | 4 | 6 | 1 | 2 | 0.927 | 1 | 2 | 1394 | 0.467 | 1 | 0
1 | 4 | 7 | 1 | 2 | 0.779 | 1 | 2 | 0.788 | 9 | 1 | 0
1 | 4 | 8 | 1 | 1 | 0.566 | 1 | 1 | 0.566 | 0 | 2 | 0
1 | 4 | 9 | 1 | 2 | 0.121 | 1 | 2 | 0.179 | 58 | 1 | 0
1 | 4 | 10 | 0 | 0 | 0 | 1 | 1 | 0.075 | 0.075 | 1 | 1
1 | 5 | 11 | 1 | 1 | 0.257 | 1 | 1 | 0.539 | 282 | 1 | 0
1 | 5 | 12 | 1 | 1 | 0.151 | 1 | 1 | 0.235 | 84 | 1 | 0
1 | 6 | 13 | 1 | 1 | 0.135 | 1 | 1 | 0.297 | 162 | 1 | 0
1 | 6 | 14 | 1 | 1 | 0.309 | 1 | 1 | 0.159 | -150 | 2 | 0
1 | 6 | 15 | 1 | 2 | 0.465 | 1 | 2 | 0.494 | 121 | 1 | 0
1 | 6 | 16 | 1 | 2 | 0.905 | 1 | 2 | 0.905 | 0 | 0 | 1
1 | 6 | 17 | 0 | 0 | 0 | 1 | 2 | 0.093 | 0.093 | 1 | 0
1 | 8 | 18 | 1 | 1 | 0.439 | 1 | 1 | 0.546 | 107 | 1 | 0
1 | 8 | 19 | 1 | 1 | 0.140 | 1 | 1 | 0.305 | 165 | 1 | 0
1 | 9 | 20 | 1 | 1 | 0.282 | 1 | 1 | 1808 | 1526 | 1 | 0
1 | 10 | 21 | 1 | 1 | 0.204 | 1 | 1 | 0.106 | -98 | 2 | 0
1 | 10 | 22 | 1 | 1 | 0.274 | 1 | 1 | 0.203 | -71 | 2 | 0
1 | 10 | 23 | 0 | 0 | 0 | 1 | 1 | 0.172 | 0.172 | 1 | 1
1 | 10 | 24 | 0 | 0 | 0 | 1 | 2 | 0.646 | 0.646 | 1 | 1
1 | 11 | 25 | 1 | 1 | 0.804 | 1 | 1 | 0.229 | -575 | 2 | 0
1 | 11 | 26 | 0 | 0 | 0 | 1 | 3 | 0.482 | 0.482 | 1 | 1
1 | 12 | 27 | 1 | 2 | 0.813 | 1 | 2 | 1105 | 292 | 1 | 0
1 | 12 | 28 | 1 | 2 | 0.668 | 1 | 2 | 0.899 | 231 | 1 | 0
1 | 12 | 29 | 1 | 2 | 0.467 | 1 | 2 | 0.504 | 37 | 1 | 0
1 | 13 | 30 | 1 | 1 | 0.294 | 1 | 1 | 0.029 | -265 | 2 | 0
1 | 13 | 31 | 0 | 0 | 0 | 1 | 1 | 1105 | 1105 | 1 | 1
2 | 14 | 32 | 1 | 1 | 1208 | 1 | 2 | 1321 | 113 | 1 | 0
2 | 14 | 32 | 1 | 1 | 1128 | 1 | 2 | 1159 | 31 | 1 | 0
2 | 15 | 33 | 1 | 3 | 1219 | 1 | 3 | 3070 | 1851 | 1 | 0
2 | 16 | 34 | 1 | 2 | 0.234 | 1 | 2 | 0.291 | 57 | 1 | 0
2 | 16 | 35 | 1 | 3 | 2261 | 1 | 3 | 2288 | 27 | 2 | 0
2 | 16 | 35 | 1 | 1 | 0.278 | 1 | 2 | 0.297 | 19 | 1 | 0
2 | 17 | 37 | 1 | 2 | 0.052 | 1 | 2 | 0.053 | 1 | 1 | 0
2 | 18 | 38 | 1 | 1 | 0.282 | 1 | 3 | 0.774 | 492 | 1 | 0
2 | 18 | 39 | 1 | 1 | 0.256 | 1 | 2 | 0.392 | 136 | 1 | 0
2 | 18 | 40 | 1 | 2 | 1267 | 1 | 2 | 0.623 | -644 | 2 | 0
2 | 18 | 41 | 1 | 1 | 1315 | 1 | 3 | 1703 | 388 | 1 | 0
2 | 18 | 42 | 1 | 3 | 1550 | 1 | 1 | 0.738 | -812 | 2 | 0
2 | 18 | 43 | 0 | 0 | 0 | 1 | 2 | 1108 | 1108 | 1 | 1
2 | 18 | 44 | 0 | 0 | 0 | 1 | 3 | 0.778 | 0.778 | 1 | 1
2 | 19 | 45 | 1 | 1 | 0.594 | 1 | 3 | 0.868 | 274 | 1 | 0
2 | 19 | 46 | 1 | 2 | 0.465 | 1 | 2 | 0.465 | 0 | 0 | 0
2 | 19 | 47 | 0 | 0 | 0 | 1 | 2 | 0.297 | 0.297 | 1 | 1
2 | 20 | 48 | 1 | 2 | 0.911 | 1 | 2 | 0.913 | 2 | 1 | 0
2 | 20 | 49 | 1 | 3 | 0.191 | 1 | 3 | 0.191 | 0 | 1 | 0
2 | 21 | 50 | 1 | 1 | 0.707 | 1 | 1 | 0.357 | -350 | 2 | 0
2 | 21 | 51 | 1 | 2 | 0.855 | 1 | 2 | 0.897 | 42 | 1 | 0
2 | 21 | 52 | 1 | 2 | 0.390 | 1 | 2 | 0.273 | -117 | 2 | 0
2 | 21 | 53 | 1 | 1 | 0.112 | 1 | 2 | 0.479 | 367 | 1 | 0
2 | 21 | 54 | 1 | 3 | 1241 | 1 | 1 | 0.172 | -1069 | 2 | 0
2 | 21 | 55 | 1 | 2 | 0.692 | 1 | 1 | 0.917 | 225 | 1 | 0
2 | 21 | 56 | 1 | 1 | 0.909 | 1 | 3 | 0.904 | -4 | 2 | 0
2 | 21 | 57 | 1 | 1 | 0.451 | 1 | 1 | 0.622 | 171 | 1 | 0
2 | 21 | 58 | 0 | 0 | 0 | 1 | 3 | 0.729 | 0.729 | 1 | 1
2 | 22 | 59 | 1 | 1 | 0.295 | 1 | 1 | 0.306 | 11 | 1 | 0
2 | 22 | 60 | 1 | 1 | 1039 | 1 | 1 | 0.989 | -50 | 2 | 0
2 | 24 | 61 | 1 | 3 | 1736 | 1 | 3 | 1736 | 0 | 0 | 0
2 | 24 | 62 | 1 | 1 | 0.299 | 1 | 1 | 0.299 | 0 | 0 | 0
2 | 24 | 63 | 1 | 3 | 0.508 | 1 | 3 | 0.508 | 0 | 0 | 0
2 | 25 | 64 | 0 | 0 | 0 | 1 | 1 | 0.756 | 0.756 | 1 | 1
2 | 25 | 65 | 0 | 0 | 0 | 1 | 1 | 0.275 | 0.275 | 1 | 1
2 | 26 | 66 | 1 | 2 | 0.939 | 1 | 2 | 0.989 | 50 | 0 | 0
2 | 26 | 67 | 0 | 0 | 0 | 1 | 1 | 0.139 | 0.139 | 1 | 1

## Base
Grupo | IMAGEN | Identificación | ACRACKS | AORIENTACION | ALONGITUD | DCRACKS | DORIENTACION | DLONGITUD | DIFGRUPO | CAMNIO LONG
1 | 1 | 1 | 1 | 2 | 1.968 | 1 | 2 | 1.968 | 0 | 0
1 | 1 | 2 | 1 | 2 | 1.411 | 1 | 2 | 1.119 | -0.292 | 2
1 | 2 | 3 | 1 | 1 | 3.557 | 1 | 1 | 3.655 | 0.098 | 1
1 | 2 | 4 | 1 | 2 | 0.17 | 1 | 2 | 0.17 | 0 | 0
1 | 3 | 5 | 0 | 0 | 0 | 1 | 2 | 0.103 | 0.103 | 1
1 | 4 | 6 | 1 | 2 | 0.927 | 1 | 2 | 1.394 | 0.467 | 1
1 | 4 | 7 | 1 | 2 | 0.779 | 1 | 2 | 0.788 | 9 | 1
1 | 4 | 8 | 1 | 1 | 0.566 | 1 | 1 | 0.566 | 0 | 2
1 | 4 | 9 | 1 | 2 | 0.121 | 1 | 2 | 0.179 | 58 | 1
1 | 4 | 10 | 0 | 0 | 0 | 1 | 1 | 0.075 | 0.075 | 1
1 | 5 | 11 | 1 | 1 | 0.257 | 1 | 1 | 0.539 | 282 | 1
1 | 5 | 12 | 1 | 1 | 0.151 | 1 | 1 | 0.235 | 84 | 1
1 | 6 | 13 | 1 | 1 | 0.135 | 1 | 1 | 0.297 | 162 | 1
1 | 6 | 14 | 1 | 1 | 0.309 | 1 | 1 | 0.159 | -150 | 2
1 | 6 | 15 | 1 | 2 | 0.465 | 1 | 2 | 0.494 | 121 | 1
1 | 6 | 16 | 1 | 2 | 0.905 | 1 | 2 | 0.905 | 0 | 0
1 | 6 | 17 | 0 | 0 | 0 | 1 | 2 | 0.093 | 0.093 | 1
1 | 8 | 18 | 1 | 1 | 0.439 | 1 | 1 | 0.546 | 107 | 1
1 | 8 | 19 | 1 | 1 | 0.14 | 1 | 1 | 0.305 | 165 | 1
1 | 9 | 20 | 1 | 1 | 0.282 | 1 | 1 | 1.808 | 1526 | 1
1 | 10 | 21 | 1 | 1 | 0.204 | 1 | 1 | 0.106 | -98 | 2
1 | 10 | 22 | 1 | 1 | 0.274 | 1 | 1 | 0.203 | -71 | 2
1 | 10 | 23 | 0 | 0 | 0 | 1 | 1 | 0.172 | 0.172 | 1
1 | 10 | 24 | 0 | 0 | 0 | 1 | 2 | 0.646 | 0.646 | 1
1 | 11 | 25 | 1 | 1 | 0.804 | 1 | 1 | 0.229 | -575 | 2
1 | 11 | 26 | 0 | 0 | 0 | 1 | 3 | 0.482 | 0.482 | 1
1 | 12 | 27 | 1 | 2 | 0.813 | 1 | 2 | 1.105 | 292 | 1
1 | 12 | 28 | 1 | 2 | 0.668 | 1 | 2 | 0.899 | 231 | 1
1 | 12 | 29 | 1 | 2 | 0.467 | 1 | 2 | 0.504 | 37 | 1
1 | 13 | 30 | 1 | 1 | 0.294 | 1 | 1 | 0.029 | -265 | 2
1 | 13 | 31 | 0 | 0 | 0 | 1 | 1 | 1.105 | 1105 | 1
2 | 14 | 32 | 1 | 1 | 1.208 | 1 | 2 | 1.321 | 113 | 1
2 | 14 | 32 | 1 | 1 | 1.128 | 1 | 2 | 1.159 | 31 | 1
2 | 15 | 33 | 1 | 3 | 1.219 | 1 | 3 | 3.07 | 1851 | 1
2 | 16 | 34 | 1 | 2 | 0.234 | 1 | 2 | 0.291 | 57 | 1
2 | 16 | 35 | 1 | 3 | 2.261 | 1 | 3 | 2.288 | 27 | 2
2 | 16 | 35 | 1 | 1 | 0.278 | 1 | 2 | 0.297 | 19 | 1
2 | 17 | 37 | 1 | 2 | 0.052 | 1 | 2 | 0.053 | 1 | 1 | 1277-644
2 | 18 | 38 | 1 | 1 | 0.282 | 1 | 3 | 0.774 | 492 | 1
2 | 18 | 39 | 1 | 1 | 0.256 | 1 | 2 | 0.392 | 136 | 1
2 | 18 | 40 | 1 | 2 | 1.267 | 1 | 2 | 0.623 | -644 | 2
2 | 18 | 41 | 1 | 1 | 1.315 | 1 | 3 | 1.703 | 388 | 1
2 | 18 | 42 | 1 | 3 | 1.55 | 1 | 1 | 0.738 | -812 | 2
2 | 18 | 43 | 0 | 0 | 0 | 1 | 2 | 1.108 | 1108 | 1
2 | 18 | 44 | 0 | 0 | 0 | 1 | 3 | 0.778 | 0.778 | 1
2 | 19 | 45 | 1 | 1 | 0.594 | 1 | 3 | 0.868 | 274 | 1
2 | 19 | 46 | 1 | 2 | 0.465 | 1 | 2 | 0.465 | 0 | 0
2 | 19 | 47 | 0 | 0 | 0 | 1 | 2 | 0.297 | 0.297 | 1
2 | 20 | 48 | 1 | 2 | 0.911 | 1 | 2 | 0.913 | 2 | 1
2 | 20 | 49 | 1 | 3 | 0.191 | 1 | 3 | 0.191 | 0 | 1
2 | 21 | 50 | 1 | 1 | 0.707 | 1 | 1 | 0.357 | -350 | 2
2 | 21 | 51 | 1 | 2 | 0.855 | 1 | 2 | 0.897 | 42 | 1
2 | 21 | 52 | 1 | 2 | 0.39 | 1 | 2 | 0.273 | -117 | 2
2 | 21 | 53 | 1 | 1 | 0.112 | 1 | 2 | 0.479 | 367 | 1
2 | 21 | 54 | 1 | 3 | 1.241 | 1 | 1 | 0.172 | -1069 | 2
2 | 21 | 55 | 1 | 2 | 0.692 | 1 | 1 | 0.917 | 225 | 1
2 | 21 | 56 | 1 | 1 | 0.909 | 1 | 3 | 0.904 | -4 | 2
2 | 21 | 57 | 1 | 1 | 0.451 | 1 | 1 | 0.622 | 171 | 1
2 | 21 | 58 | 0 | 0 | 0 | 1 | 3 | 0.729 | 0.729 | 1
2 | 22 | 59 | 1 | 1 | 0.295 | 1 | 1 | 0.306 | 11 | 1
2 | 22 | 60 | 1 | 1 | 1.039 | 1 | 1 | 0.989 | -50 | 2
2 | 24 | 61 | 1 | 3 | 1.736 | 1 | 3 | 1.736 | 0 | 0
2 | 24 | 62 | 1 | 1 | 0.299 | 1 | 1 | 0.299 | 0 | 0
2 | 24 | 63 | 1 | 3 | 0.508 | 1 | 3 | 0.508 | 0 | 0
2 | 25 | 64 | 0 | 0 | 0 | 1 | 1 | 0.756 | 0.756 | 1
2 | 25 | 65 | 0 | 0 | 0 | 1 | 1 | 0.275 | 0.275 | 1
2 | 26 | 66 | 1 | 2 | 0.939 | 1 | 2 | 0.989 | 50 | 0
2 | 26 | 67 | 0 | 0 | 0 | 1 | 1 | 0.139 | 0.139 | 1

## resultados ultimos
BASALES
|  | RECIPROC BLUE |  | RECIPROC |  | Valor p
Variable | Categoria | Frecuencia | % | Frecuencia | %
Cracks | Si | 24/31 | 77.4 | 30/37 | 81.1 | 0.944
| NO | 7/31 | 22.6 | 7/37 | 18.9
| Longitudinal | 13/24 | 54.2 | 14/30 | 46.7 | 0.784
Orienteación | Transversal | 11/24 | 45.8 | 9/30 | 30 | 0.3609
| Combinada |  |  | 7/30 | 23.3 | 0.033
Orienteación | mediana | ,28200 |  | ,46500 |  | 0.194
POSTERIOR A LA INSTRUMENTACIÓN
cracks | Si | 31 | 100% | 37 | 100% | 1
Longitud | Mediana | 0.494 |  |  | 0.729 | 0.16
cambio de longitud | igual | 3/31 | 9.7 | 5/37 | 13.5
| aumenta | 21/31 | 67.7 | 24/37 | 64.9
| disminuye | 7/31 | 22,6 | 8/37 | 21.6
COMPARACION INTRAGRUPOS
Longitud | mediana antes de la preparación | 0.282 |  | 0.465 |  | 0.194
| medina posterior a la preparación | 0.494 |  | 0.729 |  | 0.16
| diferencia | 0.084 |  | 0.042 |  | 0.946