## tetric
PROBETA | F_{MAX} (N) ±0,26 | Esfuerzo σ_{MAX} (MPa) ±0,38 | Extensión Total (mm) ± 0,01 | Deformación Total (%) ± 0,01
1 | 3140 | 249.87 | 1.89 | 18.9
2 | 2412.5 | 191.98 | 0.93 | 9.3
3 | 1384.5 | 110.17 | 3.79 | 37.92
4 | 1850 | 147.22 | 0.95 | 9.5
5 | 1491 | 118.65 | 0.89 | 8.9
6 | 2644 | 210.4 | 1.28 | 12.8
7 | 2015 | 160.35 | 1.24 | 12.41
8 | 1254 | 99.79 | 3.03 | 30.3
9 | 1930 | 153.58 | 3.97 | 39.7
10 | 2636 | 209.77 | 1.05 | 10.5
11 | 561.75 | 44.7 | 4.11 | 41.1
12 | 2904.99 | 231.09 | 0.97 | 9.71
13 | 2482.5 | 197.95 | 0.86 | 8.6
Promedio | 2054.33 | 163.5 | 1.92 | 19.2

## zafira
PROBETA | F_{MAX} (N) ±0,26 | Esfuerzo σ_{MAX} (MPa) ±0,38 | Extensión Total (mm) ± 0,01 | Deformación Total (%) ± 0,01
1 | 2061.67 | 164.06 | 0.76 | 7.58
2 | 1272 | 101.22 | 1.96 | 19.6
3 | 1924 | 153.11 | 1.57 | 15.7
4 | 1720 | 136.87 | 0.64 | 6.39
5 | 1434 | 114.11 | 0.44 | 4.4
6 | 2248.33 | 178.92 | 0.68 | 6.77
7 | 955 | 76 | 0.8 | 8
8 | 2202.5 | 175.27 | 0.86 | 8.6
9 | 1438.5 | 114.47 | 0.59 | 5.9
10 | 1949 | 154.86 | 1.27 | 12.71
11 | 1840 | 146.42 | 0.28 | 3.13
12 | 985 | 78.38 | 2.07 | 20.7
13 | 1296 | 103.13 | 3.08 | 30.8
Promedio | 1640.46 | 130.52 | 1.15 | 11.56

## z250xt
PROBETA | F_{MAX} (N) ±0,26 | Esfuerzo σ_{MAX} (MPa) ±0,38 | Extensión Total (mm) ± 0,01 | Deformación Total (%) ± 0,01
1 | 2035 | 161.94 | 0.55 | 5.52
2 | 1696 | 134.96 | 1.67 | 16.7
3 | 1504 | 119.68 | 0.44 | 4.4
4 | 2532 | 201.49 | 5.21 | 52.13
5 | 798.4 | 63.53 | 0.29 | 2.9
6 | 666.75 | 47.8 | 4.78 | 53.06
7 | 1403.33 | 111.67 | 0.42 | 4.23
8 | 1691.67 | 134.62 | 0.46 | 4.55
9 | 1497 | 119.13 | 1.27 | 12.7
10 | 2058.33 | 163.8 | 0.45 | 4.48
11 | 2043.33 | 162.6 | 0.7 | 6.98
12 | 1486.5 | 118.29 | 0.78 | 7.8
13 | 2447.5 | 194.77 | 1.06 | 10.6
Promedio | 1681.52 | 133.41 | 1.39 | 14.31

## BD
Resina | PROBETA | F_{MAX} (N) ±0,26 | Esfuerzo σ_{MAX} (MPa) ±0,38 | Extensión Total (mm) ± 0,01 | Deformación Total (%) ± 0,01
tetric | 1 | 3140 | 249.87 | 1.89 | 18.9
tetric | 2 | 2412.5 | 191.98 | 0.93 | 9.3
tetric | 3 | 1384.5 | 110.17 | 3.79 | 37.92
tetric | 4 | 1850 | 147.22 | 0.95 | 9.5
tetric | 5 | 1491 | 118.65 | 0.89 | 8.9
tetric | 6 | 2644 | 210.4 | 1.28 | 12.8
tetric | 7 | 2015 | 160.35 | 1.24 | 12.41
tetric | 8 | 1254 | 99.79 | 3.03 | 30.3
tetric | 9 | 1930 | 153.58 | 3.97 | 39.7
tetric | 10 | 2636 | 209.77 | 1.05 | 10.5
tetric | 11 | 561.75 | 44.7 | 4.11 | 41.1
tetric | 12 | 2904.99 | 231.09 | 0.97 | 9.71
tetric | 13 | 2482.5 | 197.95 | 0.86 | 8.6
zafira | 1 | 2061.67 | 164.06 | 0.76 | 7.58
zafira | 2 | 1272 | 101.22 | 1.96 | 19.6
zafira | 3 | 1924 | 153.11 | 1.57 | 15.7
zafira | 4 | 1720 | 136.87 | 0.64 | 6.39
zafira | 5 | 1434 | 114.11 | 0.44 | 4.4
zafira | 6 | 2248.33 | 178.92 | 0.68 | 6.77
zafira | 7 | 955 | 76 | 0.8 | 8
zafira | 8 | 2202.5 | 175.27 | 0.86 | 8.6
zafira | 9 | 1438.5 | 114.47 | 0.59 | 5.9
zafira | 10 | 1949 | 154.86 | 1.27 | 12.71
zafira | 11 | 1840 | 146.42 | 0.28 | 3.13
zafira | 12 | 985 | 78.38 | 2.07 | 20.7
zafira | 13 | 1296 | 103.13 | 3.08 | 30.8
z250txt | 1 | 2035 | 161.94 | 0.55 | 5.52
z250txt | 2 | 1696 | 134.96 | 1.67 | 16.7
z250txt | 3 | 1504 | 119.68 | 0.44 | 4.4
z250txt | 4 | 2532 | 201.49 | 5.21 | 52.13
z250txt | 5 | 798.4 | 63.53 | 0.29 | 2.9
z250txt | 6 | 666.75 | 47.8 | 4.78 | 53.06
z250txt | 7 | 1403.33 | 111.67 | 0.42 | 4.23
z250txt | 8 | 1691.67 | 134.62 | 0.46 | 4.55
z250txt | 9 | 1497 | 119.13 | 1.27 | 12.7
z250txt | 10 | 2058.33 | 163.8 | 0.45 | 4.48
z250txt | 11 | 2043.33 | 162.6 | 0.7 | 6.98
z250txt | 12 | 1486.5 | 118.29 | 0.78 | 7.8
z250txt | 13 | 2447.5 | 194.77 | 1.06 | 10.6

## Pruebas de Normalidad
Pruebas de normalidad
| Kolmogorov-Smirnova |  |  | Shapiro-Wilk
| Estadístico | gl | Sig. | Estadístico | gl | Sig.
Fuerza_Max | 0.09294802 | 39 | .200* | 0.9879388 | 39 | 0.9449115 | P | anova | media
Esfuerzo | 0.09105216 | 39 | .200* | 0.9870837 | 39 | 0.9269543 |  | anova | media
Extension | 0.2556269 | 39 | 7.389161e-07 | 0.7783099 | 39 | 3.094068e-06 | NP | kw | mediana
Deformación | 0.2580966 | 39 | 5.344735e-07 | 0.7677963 | 39 | 1.944608e-06 |  | kw | mediana
*. Esto es un límite inferior de la significación verdadera.
a. Corrección de significación de Lilliefors

## Medidas de tendencia central
|  |  | Mínimo | Máximo | Media | Mediana | Desviación estándar | Percentil 25 | Percentil 75
Resina | Tetric | Fuerza_Max | 561.75 | 3140 | 2054.326 | 2015 | 741.2298 | 1491 | 2636
|  | Esfuerzo | 44.7 | 249.87 | 163.5015 | 160.35 | 58.99718 | 118.65 | 209.77
|  | Extension | 0.86 | 4.11 | 1.92 | 1.24 | 1.302734 | 0.95 | 3.03
|  | Deformación | 8.6 | 41.1 | 19.20308 | 12.41 | 13.02869 | 9.5 | 30.3
| Zafira | Fuerza_Max | 955 | 2248.33 | 1640.462 | 1720 | 439.8731 | 1296 | 1949
|  | Esfuerzo | 76 | 178.92 | 130.5246 | 136.87 | 34.99111 | 103.13 | 154.86
|  | Extension | 0.28 | 3.08 | 1.153846 | 0.8 | 0.8078937 | 0.64 | 1.57
|  | Deformación | 3.13 | 30.8 | 11.56 | 8 | 8.052617 | 6.39 | 15.7
| z250txt | Fuerza_Max | 666.75 | 2532 | 1681.524 | 1691.67 | 555.1904 | 1486.5 | 2043.33
|  | Esfuerzo | 47.8 | 201.49 | 133.4062 | 134.62 | 44.99938 | 118.29 | 162.6
|  | Extension | 0.29 | 5.21 | 1.390769 | 0.7 | 1.64929 | 0.45 | 1.27
|  | Deformación | 2.9 | 53.06 | 14.31154 | 6.98 | 17.43857 | 4.48 | 12.7

## CONTRASTE DE HIPOTESIS
Resumen de contrastes de hipótesis
| Hipótesis nula | Prueba | Sig. | Decisión
1 | La distribución de Fuerza_Max es la misma entre categorías de Resina. | Prueba de Kruskal-Wallis para muestras independientes | 0.2447073 | Conserve la hipótesis nula.
2 | La distribución de Esfuerzo es la misma entre categorías de Resina. | Prueba de Kruskal-Wallis para muestras independientes | 0.2447073 | Conserve la hipótesis nula.
3 | La distribución de Extension es la misma entre categorías de Resina. | Prueba de Kruskal-Wallis para muestras independientes | 0.06130928 | Conserve la hipótesis nula.
4 | La distribución de Deformacion es la misma entre categorías de Resina. | Prueba de Kruskal-Wallis para muestras independientes | 0.0601939 | Conserve la hipótesis nula.
Se muestran significaciones asintóticas. El nivel de significación es de .050.

## Prueba estadistica Anova
ANOVA
|  | Suma de cuadrados | gl | Media cuadrática | F | Sig.
Fuerza_Max | Entre grupos | 1351790.2 | 2 | 675895.1 | 1.929023 | 0.1600136
| Dentro de grupos | 12613756.3 | 36 | 350382.1
| Total | 13965546.5 | 38
Esfuerzo | Entre grupos | 8673.223 | 2 | 4336.611 | 1.933114 | 0.1594236
| Dentro de grupos | 80759.8676 | 36 | 2243.33
| Total | 89433.09 | 38
Extension | Entre grupos | 4.000574 | 2 | 2.000287 | 1.18361 | 0.3178039
| Dentro de grupos | 60.8396 | 36 | 1.689989
| Total | 64.84017 | 38
Deformacion | Entre grupos | 389.6305 | 2 | 194.8153 | 1.084928 | 0.3487189
| Dentro de grupos | 6464.343 | 36 | 179.5651
| Total | 6853.974 | 38