## resultados
PLAN DE ANALISIS
PRUEBA | OBJETIVO
ANALISIS EXPLORATORIO DE DATOS | DESCRIBIR LA MUESTRA
SHAPIRO WILK | DETERMINAR SI LOS DATOS PRESENTAN DISTRIBUCION NORMAL |  | n | Mean (N) | Standard Error | Median | Maximum | Minimum | IQR | SW p-value | ANOVA: Single Factor | TUKEY Q TEST
ANOVA | DETERMINAR SI HAY DIFERENCIA ENTRE LOS TRES GRUPOS | DISILICATO | 18 | 1684.972 | 75.8346 | 1703.253295 | 2185.38159 | 1137.02026 | 437.02063 | 0.5291963 | 0.0142321 | group 1 | group 2 | mean | p-value
POS HOC TUKEY | UBICAR LA DIFERENCIA | PMMA | 18 | 1417.405 | 47.42071 | 1425.625305 | 1784.2533 | 1048.72388 | 246.65601 | 0.9970713 |  | DISILICATO | PMMA | 267.56659 | 0.01126359
Sotware |  | RESINA | 18 | 1514.738 | 62.3787 | 1533.33441 | 1911.26416 | 1031.96802 | 369.3210175 | 0.5310647 |  | DISILICATO | RESINA | 170.2338 | 0.1456488
Real statitistics V.9.1 que es el mismo R parea Excel. | [11 empty] | PMMA | RESINA | 97.33283 | 0.5226185

## BASE
[N] | DISILICATO | PMMA | RESINA
1 | 1801.66541 | 1287.44482 | 1766.47107 | Descriptive Statistics |  |  |  | Multiplier | 2.2 |  |  |  | Shapiro-Wilk Test
2 | 2073.02344 | 1442.21423 | 1190.83936
3 | 2185.38159 | 1729.62292 | 1300.19714 |  | DISILICATO | PMMA | RESINA |  | DISILICATO | PMMA | RESINA |  |  | DISILICATO | PMMA | RESINA
4 | 1825.86108 | 1784.2533 | 1276.61401 | Mean | 1684.972 | 1417.405 | 1514.738 | Min | 1137.02026 | 1048.72388 | 1031.96802 |  | W-stat | 0.9538069 | 0.9769948 | 0.956361
5 | 1488.04797 | 1653.04919 | 1595.59143 | Standard Error | 75.8346 | 47.42071 | 62.3787 | Q1-Min | 365.5543225 | 230.5536125 | 298.55575 |  | p-value | 0.4878089 | 0.9138383 | 0.533188
6 | 1211.90674 | 1364.97925 | 1031.96802 | Median | 1703.253295 | 1425.625305 | 1533.33441 | Med-Q1 | 200.6787125 | 146.3478125 | 202.81064 |  | alpha | 0.05 | 0.05 | 0.05
7 | 1184.19556 | 1508.82751 | 1430.6449 | Mode | #N/A | #N/A | #N/A | Q3-Med | 236.3419175 | 100.3081975 | 166.5103775 |  | normal | yes | yes | yes
8 | 1573.10913 | 1252.57617 | 1665.03381 | Standard Deviation | 321.739 | 201.189 | 264.6504 | Max-Q3 | 245.7863775 | 258.3197975 | 211.4193725
9 | 1627.59558 | 1504.2804 | 1658.82239 | Sample Variance | 103516 | 40477.02 | 70039.84 | Mean | 1684.972 | 1417.405 | 1514.738 |  | d'Agostino-Pearson
10 | 2024.15796 | 1429.43481 | 1471.07739 | Kurtosis | -0.9292817 | -0.2332241 | -0.8661585
11 | 1831.19421 | 1421.8158 | 1426.0332 | Skewness | -0.2283541 | -0.03612479 | -0.3270094 | Min | 1137.02026 | 1048.72388 | 1031.96802 |  | DA-stat | 1.272792 | 0.005866071 | 1.265743
12 | 1975.72888 | 1048.72388 | 1674.74927 | Range | 1048.36133 | 735.52942 | 879.29614 | Q1 | 1502.575 | 1279.277 | 1330.52377 |  | p-value | 0.5291963 | 0.9970713 | 0.5310647
13 | 2079.57495 | 1073.12378 | 1911.26416 | Maximum | 2185.38159 | 1784.2533 | 1911.26416 | Median | 1703.253295 | 1425.625305 | 1533.33441 |  | alpha | 0.05 | 0.05 | 0.05
14 | 1399.67432 | 1276.55505 | 1079.62109 | Minimum | 1137.02026 | 1048.72388 | 1031.96802 | Q3 | 1939.595 | 1525.934 | 1699.845 |  | normal | yes | yes | yes
15 | 1137.02026 | 1363.92041 | 1877.87537 | Sum | 30329.48999 | 25513.29137 | 27265.28234 | Max | 2185.38159 | 1784.2533 | 1911.26416
16 | 1586.28748 | 1531.6355 | 1778.76611 | Count | 18 | 18 | 18 | Mean | 1684.972 | 1417.405 | 1514.738
17 | 1546.15442 | 1573.40466 | 1421.50366 | Geometric Mean | 1654.363 | 1403.607 | 1491.602
18 | 1778.91101 | 1267.42969 | 1708.20996 | Harmonic Mean | 1622.382 | 1389.481 | 1467.277 | Grand Min | 0
|  |  |  | AAD | 267.8615 | 156.0542 | 222.6825
|  |  |  | MAD | 243.840455 | 142.97992 | 204.006105 | Outliers | None | None | None
|  |  |  | IQR | 437.02063 | 246.65601 | 369.3210175
[5 empty] | DISILICATO | PMMA | RESINA | ANOVA: Single Factor | [9 empty] | TUKEY HSD/KRAMER |  |  | alpha | 0.05
|  |  |  | Count | 18 | 18 | 18 | [10 empty] | group | mean | n | ss | df | q-crit
|  |  |  | Mean | 1684.972 | 1417.405 | 1514.738 | DESCRIPTION |  |  |  |  | Alpha | 0.05 |  |  |  | DISILICATO | 1684.972 | 18 | 1759771.4
|  |  |  | Standard Error | 75.8346 | 47.42071 | 62.3787 | Group | Count | Sum | Mean | Variance | SS | Std Err | Lower | Upper |  | PMMA | 1417.405 | 18 | 688109.4
|  |  |  | Median | 1703.253295 | 1425.625305 | 1533.33441 | DISILICATO | 18 | 30329.48999 | 1684.972 | 103516 | 1759771.4 | 62.9569 | 1558.58 | 1811.363 |  | RESINA | 1514.738 | 18 | 1190677.4
|  |  |  | Maximum | 2185.38159 | 1784.2533 | 1911.26416 | PMMA | 18 | 25513.29137 | 1417.405 | 40477.02 | 688109.4 | 62.9569 | 1291.014 | 1543.796 |  |  |  | 54 | 3638558.2 | 51 | 3.413824
|  |  |  | Minimum | 1137.02026 | 1048.72388 | 1031.96802 | RESINA | 18 | 27265.28234 | 1514.738 | 70039.84 | 1190677.4 | 62.9569 | 1388.347 | 1641.129 |  | Q TEST
|  |  |  | IQR | 437.02063 | 246.65601 | 369.3210175 | [10 empty] | group 1 | group 2 | mean | std err | q-stat | lower | upper | p-value | mean-crit | Cohen d
|  |  |  | p-value | 0.5291963 | 0.9970713 | 0.5310647 | ANOVA | [9 empty] | DISILICATO | PMMA | 267.56659 | 62.9569 | 4.249996 | 52.64285 | 482.4903 | 0.01126359 | 214.9237 | 1.001734
[8 empty] | Sources | SS | df | MS | F | P value | Eta-sq | RMSSE | Omega Sq |  | DISILICATO | RESINA | 170.2338 | 62.9569 | 2.703973 | -44.68998 | 385.1575 | 0.1456488 | 214.9237 | 0.6373326
[8 empty] | Between Groups | 660270.6 | 2 | 330135.3 | 4.627355 | 0.0142321 | 0.1535931 | 0.5070259 | 0.1184351 |  | PMMA | RESINA | 97.33283 | 62.9569 | 1.546023 | -117.5909 | 312.2566 | 0.5226185 | 214.9237 | 0.3644012
[8 empty] | Within Groups | 3638558.2 | 51 | 71344.28
[8 empty] | Total | 4298828.7 | 53 | 81109.98
Q TEST
[15 empty] | group 1 | group 2 | mean | p-value
[15 empty] | DISILICATO | PMMA | 267.56659 | 0.01126359
[15 empty] | DISILICATO | RESINA | 170.2338 | 0.1456488
[15 empty] | PMMA | RESINA | 97.33283 | 0.5226185

## OBJETIVOS
Objetivo General
· Determinar la resistencia a la fractura de tres materiales libres de metal para la elaboración de endocoronas en molares.
Objetivos Específicos
· Establecer la resistencia compresiva de tres materiales libres de metal para la elaboración de endocoronas en molares.
· Determinar cuál de los materiales estudiados tiene la mayor resistencia a la fractura después de ser sometidos a una fuerza compresiva en una máquina de test universal.

## Hoja1
disilicato
Máximo Carga
[N]
1 1801,66541
2 2073,02344
3 2185,38159
4 1825,86108
5 1488,04797
6 1211,90674
LABORATORIO DE INVESTIGACION EN BIOMATERIALES UniCIEO
7 1184,19556
8 1573,10913
9 1627,59558
10 2024,15796
11 1831,19421
12 1975,72888
13 2079,57495
14 1399,67432
15 1137,02026
16 1586,28748
17 1546,15442
18 1778,91101

## Hoja2
PMMA
Máximo Carga
[N]
1 1287,44482
2 1442,21423
3 1729,62292
4 1784,25330
5 1653,04919
6 1364,97925
LABORATORIO DE INVESTIGACION EN BIOMATERIALES UniCIEO
7 1508,82751
8 1252,57617
9 1504,28040
10 1429,43481
11 1421,81580
12 1048,72388
13 1073,12378
14 1276,55505
15 1363,92041
16 1531,63550
17 1573,40466
18 1267,42969

## Hoja3
RESINA
Máximo Carga
[N]
1 1766,47107
2 1190,83936
3 1300,19714
4 1276,61401
5 1595,59143
6 1031,96802
LABORATORIO DE INVESTIGACION EN BIOMATERIALES UniCIEO
7 1430,64490
8 1665,03381
9 1658,82239
10 1471,07739
11 1426,03320
12 1674,74927
13 1911,26416
14 1079,62109
15 1877,87537
16 1778,76611
17 1421,50366
18 1708,20996