## Hoja1
N | GRUPO | PULIDO | Eje X Rc | Eje X Ra | Eje X Rku | Eje X Rz | Eje X Rt | Eje y Rc | Eje y Ra | Eje y Rku | Eje y Rz | Eje y Rt | Eje z Rc | Eje z Ra | Eje z Rku | Eje z Rz | Eje z Rt
1 | AMARIS (VOCO)
| X | SISTEMA DE PULIDO (DIMANTO) | 0.285 | 0.032 | 14219 | 0.569 | 0.635 | 0.242 | 0.028 | 10039 | 0.428 | 0.452 | 0.382 | 0.038 | 8805 | 0.608 | 0.614
| Y | SISTEMA DE PULIDO (DIMANTO)
| Z | SISTEMA DE PULIDO (DIMANTO)
2 | AMARIS (VOCO)
| X | SISTEMA DE PULIDO (DIMANTO) | 0.267 | 0.033 | 19424 | 0.784 | 0.784 | 0.259 | 0.028 | 27065 | 0.496 | 0.788 | 0.348 | 0.032 | 48992 | 0.71 | 1.187
| Y | SISTEMA DE PULIDO (DIMANTO)
| Z | SISTEMA DE PULIDO (DIMANTO)
3 | AMARIS (VOCO)
| X | SISTEMA DE PULIDO (DIMANTO) | 0.303 | 0.037 | 8409 | 0.506 | 0.617 | 0.293 | 0.041 | 9.596 | 0.604 | 0.703 | 0.379 | 0.038 | 19638 | 0.786 | 0.976
| Y | SISTEMA DE PULIDO (DIMANTO)
| Z | SISTEMA DE PULIDO (DIMANTO)
4 | AMARIS (VOCO)
| X | SISTEMA DE PULIDO (DIMANTO) | 0.309 | 0.034 | 12.08 | 0.532 | 0.643 | 0.228 | 0.031 | 5.388 | 0.356 | 0.364 | 0.286 | 0.033 | 9.606 | 0.473 | 0.527
| Y | SISTEMA DE PULIDO (DIMANTO)
| Z | SISTEMA DE PULIDO (DIMANTO)
5 | AMARIS (VOCO)
| X | SISTEMA DE PULIDO (DIMANTO) | 0.612 | 0.077 | 7.64 | 1.095 | 1.095 | 0.759 | 0.089 | 14.866 | 1.958 | 1958 | 0.709 | 0.065 | 14.2 | 1.133 | 1.488
| Y | SISTEMA DE PULIDO (DIMANTO) | 0.759 | 0.089 | 14.866 | 1.958 | 1958
| Z | SISTEMA DE PULIDO (DIMANTO) | 0.709 | 0.065 | 14.2 | 1.133 | 1.488
6 | AMARIS (VOCO)
| X | SISTEMA DE PULIDO (DIMANTO) | 0.582 | 0.064 | 11.011 | 0.492 | 1.172 | 0.476 | 0.048 | 39.556 | 1.451 | 1.451 | 0.509 | 0.052 | 19.419 | 1.017 | 1056
| Y | SISTEMA DE PULIDO (DIMANTO) | 0.476 | 0.048 | 39.556 | 1.451 | 1.451
| Z | SISTEMA DE PULIDO (DIMANTO) | 0.509 | 0.052 | 19.419 | 1.017 | 1056
7 | AMARIS (VOCO)
| X | SISTEMA DE PULIDO (DIMANTO) | 0.268 | 0.034 | 11.611 | 0.437 | 0.632 | 0.361 | 0.037 | 12.263 | 0.52 | 0.636 | 0.405 | 0.037 | 22.219 | 0.92 | 1.012
| Y | SISTEMA DE PULIDO (DIMANTO) | 0.361 | 0.037 | 12.263 | 0.52 | 0.636
| Z | SISTEMA DE PULIDO (DIMANTO) | 0.405 | 0.037 | 22.219 | 0.92 | 1.012
8 | AMARIS (VOCO)
| X | SISTEMA DE PULIDO (DIMANTO) | 0.351 | 0.048 | 5.441 | 0.478 | 0.567 | 0.304 | 0.042 | 6.837 | 0.554 | 0.581 | 0.352 | 0.041 | 7.624 | 0.516 | 0.594
| Y | SISTEMA DE PULIDO (DIMANTO) | 0.304 | 0.042 | 6.837 | 0.554 | 0.581
| Z | SISTEMA DE PULIDO (DIMANTO) | 0.352 | 0.041 | 7.624 | 0.516 | 0.594
9 | AMARIS (VOCO)
| X | SISTEMA DE PULIDO (DIMANTO) | 0.212 | 0.028 | 8.514 | 0.385 | 0.402 | 0.211 | 0.031 | 14.448 | 0.465 | 0.505 | 0.21 | 0.028 | 5.505 | 0.275 | 0.305
| Y | SISTEMA DE PULIDO (DIMANTO) | 0.211 | 0.031 | 14.448 | 0.465 | 0.505
| Z | SISTEMA DE PULIDO (DIMANTO) | 0.21 | 0.028 | 5.505 | 0.275 | 0.305
10 | AMARIS (VOCO)
| X | SISTEMA DE PULIDO (DIMANTO) | 0.289 | 0.034 | 10.861 | 0.435 | 0.618 | 0.382 | 0.044 | 22.865 | 1.076 | 1.1128 | 0.284 | 0.033 | 10.665 | 0.467 | 0.656
| Y | SISTEMA DE PULIDO (DIMANTO) | 0.382 | 0.044 | 22.865 | 1.076 | 1.1128
| Z | SISTEMA DE PULIDO (DIMANTO) | 0.284 | 0.033 | 10.665 | 0.467 | 0.656
1 | AMARIS (VOCO)
| X | PULIDO CON FRESAS | 0.374 | 0.054 | 11.747 | 0.789 | 0.914 | 0.385 | 0.194 | 2.016 | 0.533 | 1.087 | 0.433 | 0.193 | 2.115 | 0.839 | 1.335
| Y | PULIDO CON FRESAS | 0.385 | 0.194 | 2.016 | 0.533 | 1.087
| Z | PULIDO CON FRESAS | 0.433 | 0.193 | 2.115 | 0.839 | 1.335
2 | AMARIS (VOCO)
| X | PULIDO CON FRESAS | 0.428 | 0.047 | 15.254 | 0.824 | 0.84 | 0.519 | 0.193 | 4.556 | 2.084 | 2.084 | 0.422 | 0.191 | 2.924 | 0.838 | 2.001
| Y | PULIDO CON FRESAS | 0.519 | 0.193 | 4.556 | 2.084 | 2.084
| Z | PULIDO CON FRESAS | 0.422 | 0.191 | 2.924 | 0.838 | 2.001
3 | AMARIS (VOCO)
| X | PULIDO CON FRESAS | 0.227 | 0.034 | 5.712 | 0.429 | 0.429 | 0.252 | 0.187 | 1.893 | 0.34 | 0.934 | 0.334 | 0.188 | 2.212 | 0.919 | 1.228
| Y | PULIDO CON FRESAS | 0.252 | 0.187 | 1.893 | 0.34 | 0.934
| Z | PULIDO CON FRESAS | 0.334 | 0.188 | 2.212 | 0.919 | 1.228
4 | AMARIS (VOCO)
| X | PULIDO CON FRESAS | 0.252 | 0.033 | 6.305 | 0.405 | 0.405 | 0.265 | 0.188 | 1.954 | 0.459 | 0.976 | 0.351 | 0.196 | 1.912 | 0.575 | 0.969
| Y | PULIDO CON FRESAS | 0.265 | 0.188 | 1.954 | 0.459 | 0.976
| Z | PULIDO CON FRESAS | 0.351 | 0.196 | 1.912 | 0.575 | 0.969
5 | AMARIS (VOCO)
| X | PULIDO CON FRESAS | 0.278 | 0.037 | 7.958 | 0.439 | 0.551 | 2384 | 0.419 | 19.253 | 11.875 | 11.875 | 0.408 | 0.198 | 1.978 | 0.723 | 1.136
| Y | PULIDO CON FRESAS | 2384 | 0.419 | 19.253 | 11.875 | 11.875
| Z | PULIDO CON FRESAS | 0.408 | 0.198 | 1.978 | 0.723 | 1.136
6 | AMARIS (VOCO)
| X | PULIDO CON FRESAS | 0.719 | 0.073 | 18.325 | 1.791 | 1.791 | 0.375 | 0.193 | 2.056 | 0.595 | 1.277 | 0.888 | 0.219 | 23.891 | 5.166 | 5.166
| Y | PULIDO CON FRESAS | 0.375 | 0.193 | 2.056 | 0.595 | 1.277
| Z | PULIDO CON FRESAS | 0.888 | 0.219 | 23.891 | 5.166 | 5.166
7 | AMARIS (VOCO)
| X | PULIDO CON FRESAS | 0.185 | 0.028 | 13.076 | 0.429 | 0.528 | 0.276 | 0.189 | 1.938 | 0.547 | 1.039 | 0.512 | 0.197 | 2.41 | 1.525 | 1.534
| Y | PULIDO CON FRESAS | 0.276 | 0.189 | 1.938 | 0.547 | 1.039
| Z | PULIDO CON FRESAS | 0.512 | 0.197 | 2.41 | 1.525 | 1.534
8 | AMARIS (VOCO)
| X | PULIDO CON FRESAS | 0.306 | 0.041 | 5.878 | 0.442 | 0.465 | 0.402 | 0.192 | 2.414 | 1.049 | 1.473 | 0.353 | 0.198 | 1.964 | 0.572 | 1.273
| Y | PULIDO CON FRESAS | 0.402 | 0.192 | 2.414 | 1.049 | 1.473
| Z | PULIDO CON FRESAS | 0.353 | 0.198 | 1.964 | 0.572 | 1.273
9 | AMARIS (VOCO)
| X | PULIDO CON FRESAS | 0.403 | 0.051 | 17.515 | 0.816 | 0.945 | 0.378 | 0.189 | 2.341 | 0.71 | 1.385 | 0.287 | 0.187 | 1.941 | 0.348 | 0.915
| Y | PULIDO CON FRESAS | 0.378 | 0.189 | 2.341 | 0.71 | 1.385
| Z | PULIDO CON FRESAS | 0.287 | 0.187 | 1.941 | 0.348 | 0.915
10 | AMARIS (VOCO)
| X | PULIDO CON FRESAS | 0.368 | 0.045 | 14.513 | 0.943 | 0.943 | 0.051 | 0.172 | 10.231 | 0.689 | 1.265 | 0.334 | 0.195 | 1.909 | 0.485 | 1.034
| Y | PULIDO CON FRESAS | 0.051 | 0.172 | 10.231 | 0.689 | 1.265
| Z | PULIDO CON FRESAS | 0.334 | 0.195 | 1.909 | 0.485 | 1.034
1 | EMPRESS DIRECT (IVOCLAR VIVADENT)
| X | SISTEMA DE PULIDO (ASTROPOL Y ASTROBRUSH) | 0.309 | 0.031 | 76.331 | 1.226 | 1.226 | 0.231 | 0.028 | 16.753 | 0.526 | 0.526 | 0.201 | 0.026 | 6.845 | 0.35 | 0.385
| Y | SISTEMA DE PULIDO (ASTROPOL Y ASTROBRUSH) | 0.231 | 0.028 | 16.753 | 0.526 | 0.526
| Z | SISTEMA DE PULIDO (ASTROPOL Y ASTROBRUSH) | 0.201 | 0.026 | 6.845 | 0.35 | 0.385
2 | EMPRESS DIRECT (IVOCLAR VIVADENT)
| X | SISTEMA DE PULIDO (ASTROPOL Y ASTROBRUSH) | 0.227 | 0.031 | 9.972 | 0.423 | 0.56 | 0.207 | 0.027 | 11.618 | 0.384 | 0.52 | 0.224 | 0.028 | 9.731 | 0.4 | 0.498
| Y | SISTEMA DE PULIDO (ASTROPOL Y ASTROBRUSH) | 0.207 | 0.027 | 11.618 | 0.384 | 0.52
| Z | SISTEMA DE PULIDO (ASTROPOL Y ASTROBRUSH) | 0.224 | 0.028 | 9.731 | 0.4 | 0.498
3 | EMPRESS DIRECT (IVOCLAR VIVADENT)
| X | SISTEMA DE PULIDO (ASTROPOL Y ASTROBRUSH) | 0.223 | 0.028 | 8.365 | 0.356 | 0.408 | 0.179 | 0.025 | 5.772 | 0.312 | 0.312 | 0.25 | 0.025 | 27.143 | 0.541 | 0.719
| Y | SISTEMA DE PULIDO (ASTROPOL Y ASTROBRUSH) | 0.179 | 0.025 | 5.772 | 0.312 | 0.312
| Z | SISTEMA DE PULIDO (ASTROPOL Y ASTROBRUSH) | 0.25 | 0.025 | 27.143 | 0.541 | 0.719
4 | EMPRESS DIRECT (IVOCLAR VIVADENT)
| X | SISTEMA DE PULIDO (ASTROPOL Y ASTROBRUSH) | 0.262 | 0.036 | 6.071 | 0.397 | 0.399 | 0.268 | 0.031 | 31.334 | 0.794 | 0.794 | 0.249 | 0.032 | 7.923 | 0.463 | 0.481
| Y | SISTEMA DE PULIDO (ASTROPOL Y ASTROBRUSH) | 0.268 | 0.031 | 31.334 | 0.794 | 0.794
| Z | SISTEMA DE PULIDO (ASTROPOL Y ASTROBRUSH) | 0.249 | 0.032 | 7.923 | 0.463 | 0.481
5 | EMPRESS DIRECT (IVOCLAR VIVADENT)
| X | SISTEMA DE PULIDO (ASTROPOL Y ASTROBRUSH) | 0.222 | 0.026 | 13.318 | 0.412 | 0.553 | 0.205 | 0.027 | 6.415 | 0.296 | 0.367 | 0.261 | 0.028 | 31.816 | 0.732 | 0.856
| Y | SISTEMA DE PULIDO (ASTROPOL Y ASTROBRUSH) | 0.205 | 0.027 | 6.415 | 0.296 | 0.367
| Z | SISTEMA DE PULIDO (ASTROPOL Y ASTROBRUSH) | 0.261 | 0.028 | 31.816 | 0.732 | 0.856
6 | EMPRESS DIRECT (IVOCLAR VIVADENT)
| X | SISTEMA DE PULIDO (ASTROPOL Y ASTROBRUSH) | 0.199 | 0.027 | 5.496 | 0.306 | 0.326 | 0.195 | 0.029 | 5.788 | 0.348 | 0.348 | 0.257 | 0.029 | 9.921 | 0.55 | 0.55
| Y | SISTEMA DE PULIDO (ASTROPOL Y ASTROBRUSH) | 0.195 | 0.029 | 5.788 | 0.348 | 0.348
| Z | SISTEMA DE PULIDO (ASTROPOL Y ASTROBRUSH) | 0.257 | 0.029 | 9.921 | 0.55 | 0.55
7 | EMPRESS DIRECT (IVOCLAR VIVADENT)
| X | SISTEMA DE PULIDO (ASTROPOL Y ASTROBRUSH) | 0.291 | 0.031 | 22.197 | 0.626 | 0.789 | 0.17 | 0.027 | 4.53 | 0.265 | 0.274 | 0.04 | 0.042 | 90.415 | 2163 | 2163
| Y | SISTEMA DE PULIDO (ASTROPOL Y ASTROBRUSH) | 0.17 | 0.027 | 4.53 | 0.265 | 0.274
| Z | SISTEMA DE PULIDO (ASTROPOL Y ASTROBRUSH) | 0.04 | 0.042 | 90.415 | 2163 | 2163
8 | EMPRESS DIRECT (IVOCLAR VIVADENT)
| X | SISTEMA DE PULIDO (ASTROPOL Y ASTROBRUSH) | 0.161 | 0.023 | 5.381 | 0.2 | 0.212 | 0.225 | 0.026 | 40.526 | 0.534 | 0.827 | 0.255 | 0.025 | 47.945 | 0.577 | 0.87
| Y | SISTEMA DE PULIDO (ASTROPOL Y ASTROBRUSH) | 0.225 | 0.026 | 40.526 | 0.534 | 0.827
| Z | SISTEMA DE PULIDO (ASTROPOL Y ASTROBRUSH) | 0.255 | 0.025 | 47.945 | 0.577 | 0.87
9 | EMPRESS DIRECT (IVOCLAR VIVADENT)
| X | SISTEMA DE PULIDO (ASTROPOL Y ASTROBRUSH) | 0.257 | 0.029 | 13.498 | 0.42 | 0.548 | 0.278 | 0.026 | 84.948 | 1.008 | 1.192 | 0.303 | 0.029 | 68.573 | 0.809 | 1.288
| Y | SISTEMA DE PULIDO (ASTROPOL Y ASTROBRUSH) | 0.278 | 0.026 | 84.948 | 1.008 | 1.192
| Z | SISTEMA DE PULIDO (ASTROPOL Y ASTROBRUSH) | 0.303 | 0.029 | 68.573 | 0.809 | 1.288
10 | EMPRESS DIRECT (IVOCLAR VIVADENT)
| X | SISTEMA DE PULIDO (ASTROPOL Y ASTROBRUSH) | 0.162 | 0.024 | 5.218 | 0.242 | 0.274 | 0.433 | 0.041 | 72.424 | 2.085 | 2.085 | 0.22 | 0.023 | 11.145 | 0.412 | 0.433
| Y | SISTEMA DE PULIDO (ASTROPOL Y ASTROBRUSH) | 0.433 | 0.041 | 72.424 | 2.085 | 2.085
| Z | SISTEMA DE PULIDO (ASTROPOL Y ASTROBRUSH) | 0.22 | 0.023 | 11.145 | 0.412 | 0.433
1 | EMPRESS DIRECT (IVOCLAR VIVADENT)
| X | PULIDO CON FRESAS | 0.253 | 0.031 | 32.807 | 0.648 | 0.658 | 0.231 | 0.189 | 1.896 | 0.492 | 0.919 | 0.247 | 0.188 | 1.905 | 0.377 | 0.99
| Y | PULIDO CON FRESAS | 0.231 | 0.189 | 1.896 | 0.492 | 0.919
| Z | PULIDO CON FRESAS | 0.247 | 0.188 | 1.905 | 0.377 | 0.99
2 | EMPRESS DIRECT (IVOCLAR VIVADENT)
| X | PULIDO CON FRESAS | 0.309 | 0.039 | 33.008 | 0.842 | 0.868 | 0.346 | 0.193 | 1.923 | 0.663 | 0.956 | 0.288 | 0.189 | 1.898 | 0.481 | 0.971
| Y | PULIDO CON FRESAS | 0.346 | 0.193 | 1.923 | 0.663 | 0.956
| Z | PULIDO CON FRESAS | 0.288 | 0.189 | 1.898 | 0.481 | 0.971
3 | EMPRESS DIRECT (IVOCLAR VIVADENT)
| X | PULIDO CON FRESAS | 0.364 | 0.047 | 5.993 | 0.551 | 0.551 | 0.299 | 0.191 | 1.947 | 0.478 | 1.009 | 0.447 | 0.191 | 2.365 | 0.763 | 1.366
| Y | PULIDO CON FRESAS | 0.299 | 0.191 | 1.947 | 0.478 | 1.009
| Z | PULIDO CON FRESAS | 0.447 | 0.191 | 2.365 | 0.763 | 1.366
4 | EMPRESS DIRECT (IVOCLAR VIVADENT)
| X | PULIDO CON FRESAS | 0.261 | 0.028 | 36.944 | 0.71 | 0.818 | 0.318 | 0.191 | 1.965 | 0.468 | 0.067 | 0.395 | 0.196 | 1.934 | 0.743 | 1.049
| Y | PULIDO CON FRESAS | 0.318 | 0.191 | 1.965 | 0.468 | 0.067
| Z | PULIDO CON FRESAS | 0.395 | 0.196 | 1.934 | 0.743 | 1.049
5 | EMPRESS DIRECT (IVOCLAR VIVADENT)
| X | PULIDO CON FRESAS | 0.171 | 0.022 | 10.084 | 0.272 | 0.389 | 0.238 | 0.186 | 2072 | 0.544 | 1.276 | 0.184 | 0.182 | 1.869 | 0.231 | 0.865
| Y | PULIDO CON FRESAS | 0.238 | 0.186 | 2072 | 0.544 | 1.276
| Z | PULIDO CON FRESAS | 0.184 | 0.182 | 1.869 | 0.231 | 0.865
6 | EMPRESS DIRECT (IVOCLAR VIVADENT)
| X | PULIDO CON FRESAS | 0.242 | 0.031 | 8.381 | 0.384 | 0.433 | 0.282 | 0.191 | 1.932 | 0.549 | 1.006 | 0.242 | 0.193 | 1.875 | 0.353 | 0.932
| Y | PULIDO CON FRESAS | 0.282 | 0.191 | 1.932 | 0.549 | 1.006
| Z | PULIDO CON FRESAS | 0.242 | 0.193 | 1.875 | 0.353 | 0.932
7 | EMPRESS DIRECT (IVOCLAR VIVADENT)
| X | PULIDO CON FRESAS | 0.468 | 0.051 | 13.303 | 0.93 | 0.044 | 0.383 | 0.186 | 2.237 | 0.746 | 1.375 | 0.359 | 0.193 | 2.021 | 1.003 | 1.173
| Y | PULIDO CON FRESAS | 0.383 | 0.186 | 2.237 | 0.746 | 1.375
| Z | PULIDO CON FRESAS | 0.359 | 0.193 | 2.021 | 1.003 | 1.173
8 | EMPRESS DIRECT (IVOCLAR VIVADENT)
| X | PULIDO CON FRESAS | 0.174 | 0.024 | 5.855 | 0.237 | 0.299 | 0.32 | 0.187 | 2.441 | 0.654 | 1.483 | 0.58 | 0.193 | 6.125 | 1.519 | 2.587
| Y | PULIDO CON FRESAS | 0.32 | 0.187 | 2.441 | 0.654 | 1.483
| Z | PULIDO CON FRESAS | 0.58 | 0.193 | 6.125 | 1.519 | 2.587
9 | EMPRESS DIRECT (IVOCLAR VIVADENT)
| X | PULIDO CON FRESAS | 0.154 | 0.024 | 4.113 | 0.214 | 0.256 | 0.366 | 0.195 | 2.021 | 0.786 | 1.153 | 0.456 | 0.191 | 2.108 | 0.762 | 1.181
| Y | PULIDO CON FRESAS | 0.366 | 0.195 | 2.021 | 0.786 | 1.153
| Z | PULIDO CON FRESAS | 0.456 | 0.191 | 2.108 | 0.762 | 1.181
10 | EMPRESS DIRECT (IVOCLAR VIVADENT)
| X | PULIDO CON FRESAS | 0.237 | 0.033 | 11.958 | 0.505 | 0.591 | 0.368 | 0.188 | 2.056 | 0.646 | 1.181 | 0.382 | 0.191 | 1.931 | 0.613 | 1.107
| Y | PULIDO CON FRESAS | 0.368 | 0.188 | 2.056 | 0.646 | 1.181
| Z | PULIDO CON FRESAS | 0.382 | 0.191 | 1.931 | 0.613 | 1.107
1 | FILTEK-Z350XT (3M)
| X | SISTEMA DE PULIDO (DISCOS SOFLEX) | 0.269 | 0.038 | 5.929 | 0.417 | 0.478 | 0.329 | 0.031 | 18.961 | 0.634 | 0.65 | 0.293 | 0.032 | 8.694 | 0.442 | 0.541
| Y | SISTEMA DE PULIDO (DISCOS SOFLEX) | 0.329 | 0.031 | 18.961 | 0.634 | 0.65
| Z | SISTEMA DE PULIDO (DISCOS SOFLEX) | 0.293 | 0.032 | 8.694 | 0.442 | 0.541
2 | FILTEK-Z350XT (3M)
| X | SISTEMA DE PULIDO (DISCOS SOFLEX) | 0.344 | 0.035 | 13.115 | 0.578 | 0.622 | 0.223 | 0.031 | 5.14 | 0.292 | 0.346 | 0.367 | 0.032 | 23.07 | 0.695 | 0.901
| Y | SISTEMA DE PULIDO (DISCOS SOFLEX) | 0.223 | 0.031 | 5.14 | 0.292 | 0.346
| Z | SISTEMA DE PULIDO (DISCOS SOFLEX) | 0.367 | 0.032 | 23.07 | 0.695 | 0.901
3 | FILTEK-Z350XT (3M)
| X | SISTEMA DE PULIDO (DISCOS SOFLEX) | 0.236 | 0.028 | 13.765 | 0.467 | 0.518 | 0.179 | 0.025 | 5.297 | 0.284 | 0.284 | 0.216 | 0.027 | 6.251 | 0.317 | 0.337
| Y | SISTEMA DE PULIDO (DISCOS SOFLEX) | 0.179 | 0.025 | 5.297 | 0.284 | 0.284
| Z | SISTEMA DE PULIDO (DISCOS SOFLEX) | 0.216 | 0.027 | 6.251 | 0.317 | 0.337
4 | FILTEK-Z350XT (3M)
| X | SISTEMA DE PULIDO (DISCOS SOFLEX) | 0.461 | 0.047 | 27.754 | 1.259 | 1.329 | 0.366 | 0.045 | 8.901 | 0.745 | 0.745 | 0.368 | 0.044 | 6.767 | 0.503 | 0.575
| Y | SISTEMA DE PULIDO (DISCOS SOFLEX) | 0.366 | 0.045 | 8.901 | 0.745 | 0.745
| Z | SISTEMA DE PULIDO (DISCOS SOFLEX) | 0.368 | 0.044 | 6.767 | 0.503 | 0.575
5 | FILTEK-Z350XT (3M)
| X | SISTEMA DE PULIDO (DISCOS SOFLEX) | 0.331 | 0.053 | 4.775 | 0.595 | 0.595 | 0.422 | 0.056 | 5.841 | 0.569 | 0.734 | 0.394 | 0.051 | 6.544 | 0.65 | 0.698
| Y | SISTEMA DE PULIDO (DISCOS SOFLEX) | 0.422 | 0.056 | 5.841 | 0.569 | 0.734
| Z | SISTEMA DE PULIDO (DISCOS SOFLEX) | 0.394 | 0.051 | 6.544 | 0.65 | 0.698
6 | FILTEK-Z350XT (3M)
| X | SISTEMA DE PULIDO (DISCOS SOFLEX) | 0.076 | 0.036 | 16.818 | 0.664 | 0.859 | 0.28 | 0.033 | 8.644 | 0.505 | 0.51 | 0.288 | 0.031 | 10.608 | 0.581 | 0.595
| Y | SISTEMA DE PULIDO (DISCOS SOFLEX) | 0.28 | 0.033 | 8.644 | 0.505 | 0.51
| Z | SISTEMA DE PULIDO (DISCOS SOFLEX) | 0.288 | 0.031 | 10.608 | 0.581 | 0.595
7 | FILTEK-Z350XT (3M)
| X | SISTEMA DE PULIDO (DISCOS SOFLEX) | 0.038 | 0.041 | 8.827 | 0.506 | 0.642 | 0.2 | 0.027 | 9.699 | 0.405 | 0.452 | 0.357 | 0.038 | 9.876 | 0.676 | 0.676
| Y | SISTEMA DE PULIDO (DISCOS SOFLEX) | 0.2 | 0.027 | 9.699 | 0.405 | 0.452
| Z | SISTEMA DE PULIDO (DISCOS SOFLEX) | 0.357 | 0.038 | 9.876 | 0.676 | 0.676
8 | FILTEK-Z350XT (3M)
| X | SISTEMA DE PULIDO (DISCOS SOFLEX) | 0.565 | 0.087 | 4.846 | 0.846 | 0.948 | 0.509 | 0.075 | 4.909 | 0.864 | 0.864 | 0.675 | 0.094 | 5.738 | 1.132 | 1.221
| Y | SISTEMA DE PULIDO (DISCOS SOFLEX) | 0.509 | 0.075 | 4.909 | 0.864 | 0.864
| Z | SISTEMA DE PULIDO (DISCOS SOFLEX) | 0.675 | 0.094 | 5.738 | 1.132 | 1.221
9 | FILTEK-Z350XT (3M)
| X | SISTEMA DE PULIDO (DISCOS SOFLEX) | 0.349 | 0.044 | 10.859 | 0.709 | 0.711 | 0.304 | 0.038 | 8, 541 | 0.719 | 0.729 | 0.467 | 0.049 | 17.005 | 1.139 | 1.139
| Y | SISTEMA DE PULIDO (DISCOS SOFLEX) | 0.304 | 0.038 | 8, 541 | 0.719 | 0.729
| Z | SISTEMA DE PULIDO (DISCOS SOFLEX) | 0.467 | 0.049 | 17.005 | 1.139 | 1.139
10 | FILTEK-Z350XT (3M)
| X | SISTEMA DE PULIDO (DISCOS SOFLEX) | 0.556 | 0.078 | 5.753 | 0.904 | 1.059 | 0.349 | 0.051 | 7.008 | 0.574 | 0.704 | 0.458 | 0.054 | 6.727 | 0.634 | 0.685
| Y | SISTEMA DE PULIDO (DISCOS SOFLEX) | 0.349 | 0.051 | 7.008 | 0.574 | 0.704
| Z | SISTEMA DE PULIDO (DISCOS SOFLEX) | 0.458 | 0.054 | 6.727 | 0.634 | 0.685
1 | FILTEK-Z350XT (3M)
| X | PULIDO CON FRESAS | 0.42 | 0.044 | 7.836 | 1.057 | 1.057 | 0.359 | 0.044 | 23.409 | 0.582 | 0.593 | 0.382 | 0.191 | 2.093 | 0.595 | 1.155
| Y | PULIDO CON FRESAS | 0.359 | 0.044 | 23.409 | 0.582 | 0.593
| Z | PULIDO CON FRESAS | 0.382 | 0.191 | 2.093 | 0.595 | 1.155
2 | FILTEK-Z350XT (3M)
| X | PULIDO CON FRESAS | 0.435 | 0.055 | 8.854 | 0.922 | 0.922 | 0.42 | 0.192 | 2.019 | 0.796 | 1.08 | 0.512 | 0.196 | 2.422 | 0.936 | 1.189
| Y | PULIDO CON FRESAS | 0.42 | 0.192 | 2.019 | 0.796 | 1.08
| Z | PULIDO CON FRESAS | 0.512 | 0.196 | 2.422 | 0.936 | 1.189
3 | FILTEK-Z350XT (3M)
| X | PULIDO CON FRESAS | 0.402 | 0.067 | 8.432 | 0.612 | 0.532 | 0.476 | 0.195 | 2.422 | 0.73 | 1.504 | 0.572 | 0.191 | 2.385 | 1.09 | 1.323
| Y | PULIDO CON FRESAS | 0.476 | 0.195 | 2.422 | 0.73 | 1.504
| Z | PULIDO CON FRESAS | 0.572 | 0.191 | 2.385 | 1.09 | 1.323
4 | FILTEK-Z350XT (3M)
| X | PULIDO CON FRESAS | 0.303 | 0.041 | 6.217 | 0.462 | 0.524 | 0.376 | 0.191 | 2.041 | 0.59 | 0.008 | 0.4 | 0.195 | 2.025 | 0.735 | 1.109
| Y | PULIDO CON FRESAS | 0.376 | 0.191 | 2.041 | 0.59 | 0.008
| Z | PULIDO CON FRESAS | 0.4 | 0.195 | 2.025 | 0.735 | 1.109
5 | FILTEK-Z350XT (3M)
| X | PULIDO CON FRESAS | 0.352 | 0.051 | 5.631 | 0.55 | 0.604 | 0.297 | 0.188 | 1.936 | 0.371 | 1.009 | 0.418 | 0.186 | 2.121 | 0.636 | 1.228
| Y | PULIDO CON FRESAS | 0.297 | 0.188 | 1.936 | 0.371 | 1.009
| Z | PULIDO CON FRESAS | 0.418 | 0.186 | 2.121 | 0.636 | 1.228
6 | FILTEK-Z350XT (3M)
| X | PULIDO CON FRESAS | 0.261 | 0.036 | 9.531 | 0.48 | 0.518 | 0.399 | 0.189 | 2.744 | 0.855 | 1.517 | 0.382 | 0.197 | 2.008 | 0.623 | 1.137
| Y | PULIDO CON FRESAS | 0.399 | 0.189 | 2.744 | 0.855 | 1.517
| Z | PULIDO CON FRESAS | 0.382 | 0.197 | 2.008 | 0.623 | 1.137
7 | FILTEK-Z350XT (3M)
| X | PULIDO CON FRESAS | 0.272 | 0.041 | 5.443 | 0.342 | 0.41 | 0.356 | 0.191 | 2.194 | 0.594 | 1.141 | 0.475 | 0.197 | 2.318 | 0.838 | 1.347
| Y | PULIDO CON FRESAS | 0.356 | 0.191 | 2.194 | 0.594 | 1.141
| Z | PULIDO CON FRESAS | 0.475 | 0.197 | 2.318 | 0.838 | 1.347
8 | FILTEK-Z350XT (3M)
| X | PULIDO CON FRESAS | 0.414 | 0.038 | 61.553 | 1.287 | 1.287 | 0.038 | 0.189 | 1.991 | 0.49 | 1.05 | 0.491 | 0.199 | 2.045 | 0.909 | 1.196
| Y | PULIDO CON FRESAS | 0.038 | 0.189 | 1.991 | 0.49 | 1.05
| Z | PULIDO CON FRESAS | 0.491 | 0.199 | 2.045 | 0.909 | 1.196
9 | FILTEK-Z350XT (3M)
| X | PULIDO CON FRESAS | 0.521 | 0.057 | 10.232 | 0.76 | 0.979 | 0.516 | 0.205 | 2.088 | 0.41 | 1.177 | 0.581 | 0.196 | 3.469 | 1.024 | 1.973
| Y | PULIDO CON FRESAS | 0.516 | 0.205 | 2.088 | 0.41 | 1.177
| Z | PULIDO CON FRESAS | 0.581 | 0.196 | 3.469 | 1.024 | 1.973
10 | FILTEK-Z350XT (3M)
| X | PULIDO CON FRESAS | 0.431 | 0.046 | 12.994 | 0.91 | 0.91 | 0.387 | 0.198 | 1.916 | 0.06 | 1.07 | 0.505 | 0.179 | 2.433 | 1.125 | 1.525
| Y | PULIDO CON FRESAS | 0.387 | 0.198 | 1.916 | 0.06 | 1.07
| Z | PULIDO CON FRESAS | 0.505 | 0.179 | 2.433 | 1.125 | 1.525
1 | ESMALTE (GRUPO CONTROL)
| X | NA | 0.647 | 0.092 | 5.318 | 0.916 | 1.019 | 0.757 | 0.096 | 8.248 | 1.509 | 1.509 | 0.777 | 0.091 | 35.187 | 2.002 | 2.177
| Y | NA | 0.757 | 0.096 | 8.248 | 1.509 | 1.509
| Z | NA | 0.777 | 0.091 | 35.187 | 2.002 | 2.177
2 | ESMALTE (GRUPO CONTROL)
| X | NA | 1.003 | 0.121 | 15.457 | 1.792 | 2.505 | 1.212 | 0.158 | 7.711 | 2.079 | 2.399 | 1.493 | 0.174 | 27.053 | 3.661 | 4.207
| Y | NA | 1.212 | 0.158 | 7.711 | 2.079 | 2.399
| Z | NA | 1.493 | 0.174 | 27.053 | 3.661 | 4.207
3 | ESMALTE (GRUPO CONTROL)
| X | NA | 0.505 | 0.049 | 33.251 | 1.251 | 1.707 | 0.448 | 0.031 | 142.861 | 1.437 | 2.361 | 0.718 | 0.053 | 169.479 | 2.613 | 3.712
| Y | NA | 0.448 | 0.031 | 142.861 | 1.437 | 2.361
| Z | NA | 0.718 | 0.053 | 169.479 | 2.613 | 3.712
4 | ESMALTE (GRUPO CONTROL)
| X | NA | 0.893 | 0.144 | 3.911 | 1.224 | 1.339 | 0.901 | 0.143 | 4.118 | 1.211 | 1.382 | 1.078 | 0.173 | 4.341 | 1.935 | 1.935
| Y | NA | 0.901 | 0.143 | 4.118 | 1.211 | 1.382
| Z | NA | 1.078 | 0.173 | 4.341 | 1.935 | 1.935
5 | ESMALTE (GRUPO CONTROL)
| X | NA | 0.774 | 0.091 | 14.399 | 1.289 | 1.813 | 0.892 | 0.108 | 21.78 | 1.905 | 2.553 | 1.183 | 0.122 | 39.323 | 2.653 | 3.419
| Y | NA | 0.892 | 0.108 | 21.78 | 1.905 | 2.553
| Z | NA | 1.183 | 0.122 | 39.323 | 2.653 | 3.419
6 | ESMALTE (GRUPO CONTROL)
| X | NA | 1.501 | 0.179 | 8.267 | 2.767 | 2.767 | 1.603 | 0.199 | 42.639 | 4.381 | 6.617 | 3.039 | 0.219 | 206.399 | 14.811 | 14.811
| Y | NA | 1.603 | 0.199 | 42.639 | 4.381 | 6.617
| Z | NA | 3.039 | 0.219 | 206.399 | 14.811 | 14.811
7 | ESMALTE (GRUPO CONTROL)
| X | NA | 0.767 | 0.113 | 5.418 | 1.379 | 1.379 | 0.938 | 0.047 | 6.878 | 2.574 | 2.574 | 1.209 | 0.133 | 8.489 | 3.255 | 4.171
| Y | NA | 0.938 | 0.047 | 6.878 | 2.574 | 2.574
| Z | NA | 1.209 | 0.133 | 8.489 | 3.255 | 4.171
8 | ESMALTE (GRUPO CONTROL)
| X | NA | 1.104 | 0.151 | 6.036 | 1.796 | 1.796 | 1.038 | 0.149 | 6.718 | 1.829 | 1.941 | 1.154 | 0.163 | 8.721 | 2.182 | 2.472
| Y | NA | 1.038 | 0.149 | 6.718 | 1.829 | 1.941
| Z | NA | 1.154 | 0.163 | 8.721 | 2.182 | 2.472
9 | ESMALTE (GRUPO CONTROL)
| X | NA | 0.625 | 0.081 | 7.242 | 0.998 | 1.054 | 0.673 | 0.084 | 21.641 | 1.498 | 2.041 | 0.619 | 0.089 | 5.163 | 0.931 | 1.169
| Y | NA | 0.673 | 0.084 | 21.641 | 1.498 | 2.041
| Z | NA | 0.619 | 0.089 | 5.163 | 0.931 | 1.169
10 | ESMALTE (GRUPO CONTROL)
| X | NA | 0.836 | 0.104 | 11.875 | 1.655 | 2.051 | 1.361 | 0.151 | 19.027 | 3.059 | 3.242 | 1.446 | 0.125 | 72.543 | 3.491 | 5.625
| Y | NA | 1.361 | 0.151 | 19.027 | 3.059 | 3.242
| Z | NA | 1.446 | 0.125 | 72.543 | 3.491 | 5.625

## base spss
nn | N | Grupo | Resina | Pulido | Eje X Rc | Eje X Ra | Eje X Rku | Eje X Rz | Eje X Rt | Eje y Rc | Eje y Ra | Eje y Rku | Eje y Rz | Eje y Rt | Eje z Rc | Eje z Ra | Eje z Rku | Eje z Rz | Eje z Rt
2 | 1 | Amaris (Voco) Dimanto | Amaris (Voco) | Dimanto | 0.285 | 0.032 | 14.219 | 0.569 | 0.635 | 0.242 | 0.028 | 10.039 | 0.428 | 0.452 | 0.382 | 0.038 | 8.805 | 0.608 | 0.614 | 0
6 | 2 | Amaris (Voco) Dimanto | Amaris (Voco) | Dimanto | 0.267 | 0.033 | 19.424 | 0.784 | 0.784 | 0.259 | 0.028 | 27.065 | 0.496 | 0.788 | 0.348 | 0.032 | 48.992 | 0.71 | 1.187 | 0
10 | 3 | Amaris (Voco) Dimanto | Amaris (Voco) | Dimanto | 0.303 | 0.037 | 8.409 | 0.506 | 0.617 | 0.293 | 0.041 | 9.596 | 0.604 | 0.703 | 0.379 | 0.038 | 19.638 | 0.786 | 0.976
14 | 4 | Amaris (Voco) Dimanto | Amaris (Voco) | Dimanto | 0.309 | 0.034 | 12.08 | 0.532 | 0.643 | 0.228 | 0.031 | 5.388 | 0.356 | 0.364 | 0.286 | 0.033 | 9.606 | 0.473 | 0.527
18 | 5 | Amaris (Voco) Dimanto | Amaris (Voco) | Dimanto | 0.612 | 0.077 | 7.64 | 1.095 | 1.095 | 0.759 | 0.089 | 14.866 | 1.958 | 1.958 | 0.709 | 0.065 | 14.2 | 1.133 | 1.488
22 | 6 | Amaris (Voco) Dimanto | Amaris (Voco) | Dimanto | 0.582 | 0.064 | 11.011 | 0.492 | 1.172 | 0.476 | 0.048 | 39.556 | 1.451 | 1.451 | 0.509 | 0.052 | 19.419 | 1.017 | 1.056
26 | 7 | Amaris (Voco) Dimanto | Amaris (Voco) | Dimanto | 0.268 | 0.034 | 11.611 | 0.437 | 0.632 | 0.361 | 0.037 | 12.263 | 0.52 | 0.636 | 0.405 | 0.037 | 22.219 | 0.92 | 1.012
30 | 8 | Amaris (Voco) Dimanto | Amaris (Voco) | Dimanto | 0.351 | 0.048 | 5.441 | 0.478 | 0.567 | 0.304 | 0.042 | 6.837 | 0.554 | 0.581 | 0.352 | 0.041 | 7.624 | 0.516 | 0.594
34 | 9 | Amaris (Voco) Dimanto | Amaris (Voco) | Dimanto | 0.212 | 0.028 | 8.514 | 0.385 | 0.402 | 0.211 | 0.031 | 14.448 | 0.465 | 0.505 | 0.21 | 0.028 | 5.505 | 0.275 | 0.305
38 | 10 | Amaris (Voco) Dimanto | Amaris (Voco) | Dimanto | 0.289 | 0.034 | 10.861 | 0.435 | 0.618 | 0.382 | 0.044 | 22.865 | 1.076 | 1.1128 | 0.284 | 0.033 | 10.665 | 0.467 | 0.656
42 | 1 | Amaris (Voco) Con fresas | Amaris (Voco) | Con fresas | 0.374 | 0.054 | 11.747 | 0.789 | 0.914 | 0.385 | 0.194 | 2.016 | 0.533 | 1.087 | 0.433 | 0.193 | 2.115 | 0.839 | 1.335
46 | 2 | Amaris (Voco) Con fresas | Amaris (Voco) | Con fresas | 0.428 | 0.047 | 15.254 | 0.824 | 0.84 | 0.519 | 0.193 | 4.556 | 2.084 | 2.084 | 0.422 | 0.191 | 2.924 | 0.838 | 2.001
50 | 3 | Amaris (Voco) Con fresas | Amaris (Voco) | Con fresas | 0.227 | 0.034 | 5.712 | 0.429 | 0.429 | 0.252 | 0.187 | 1.893 | 0.34 | 0.934 | 0.334 | 0.188 | 2.212 | 0.919 | 1.228
54 | 4 | Amaris (Voco) Con fresas | Amaris (Voco) | Con fresas | 0.252 | 0.033 | 6.305 | 0.405 | 0.405 | 0.265 | 0.188 | 1.954 | 0.459 | 0.976 | 0.351 | 0.196 | 1.912 | 0.575 | 0.969
58 | 5 | Amaris (Voco) Con fresas | Amaris (Voco) | Con fresas | 0.278 | 0.037 | 7.958 | 0.439 | 0.551 | 2.384 | 0.419 | 19.253 | 11.875 | 11.875 | 0.408 | 0.198 | 1.978 | 0.723 | 1.136
62 | 6 | Amaris (Voco) Con fresas | Amaris (Voco) | Con fresas | 0.719 | 0.073 | 18.325 | 1.791 | 1.791 | 0.375 | 0.193 | 2.056 | 0.595 | 1.277 | 0.888 | 0.219 | 23.891 | 5.166 | 5.166
66 | 7 | Amaris (Voco) Con fresas | Amaris (Voco) | Con fresas | 0.185 | 0.028 | 13.076 | 0.429 | 0.528 | 0.276 | 0.189 | 1.938 | 0.547 | 1.039 | 0.512 | 0.197 | 2.41 | 1.525 | 1.534
70 | 8 | Amaris (Voco) Con fresas | Amaris (Voco) | Con fresas | 0.306 | 0.041 | 5.878 | 0.442 | 0.465 | 0.402 | 0.192 | 2.414 | 1.049 | 1.473 | 0.353 | 0.198 | 1.964 | 0.572 | 1.273
74 | 9 | Amaris (Voco) Con fresas | Amaris (Voco) | Con fresas | 0.403 | 0.051 | 17.515 | 0.816 | 0.945 | 0.378 | 0.189 | 2.341 | 0.71 | 1.385 | 0.287 | 0.187 | 1.941 | 0.348 | 0.915
78 | 10 | Amaris (Voco) Con fresas | Amaris (Voco) | Con fresas | 0.368 | 0.045 | 14.513 | 0.943 | 0.943 | 0.051 | 0.172 | 10.231 | 0.689 | 1.265 | 0.334 | 0.195 | 1.909 | 0.485 | 1.034
82 | 1 | Empress Direct (IV) Astropol y Astrobrush | Empress Direct (Ivoclar Vivandent) | Astropol y Astrobrush | 0.309 | 0.031 | 76.331 | 1.226 | 1.226 | 0.231 | 0.028 | 16.753 | 0.526 | 0.526 | 0.201 | 0.026 | 6.845 | 0.35 | 0.385
86 | 2 | Empress Direct (IV) Astropol y Astrobrush | Empress Direct (Ivoclar Vivandent) | Astropol y Astrobrush | 0.227 | 0.031 | 9.972 | 0.423 | 0.56 | 0.207 | 0.027 | 11.618 | 0.384 | 0.52 | 0.224 | 0.028 | 9.731 | 0.4 | 0.498
90 | 3 | Empress Direct (IV) Astropol y Astrobrush | Empress Direct (Ivoclar Vivandent) | Astropol y Astrobrush | 0.223 | 0.028 | 8.365 | 0.356 | 0.408 | 0.179 | 0.025 | 5.772 | 0.312 | 0.312 | 0.25 | 0.025 | 27.143 | 0.541 | 0.719
94 | 4 | Empress Direct (IV) Astropol y Astrobrush | Empress Direct (Ivoclar Vivandent) | Astropol y Astrobrush | 0.262 | 0.036 | 6.071 | 0.397 | 0.399 | 0.268 | 0.031 | 31.334 | 0.794 | 0.794 | 0.249 | 0.032 | 7.923 | 0.463 | 0.481
98 | 5 | Empress Direct (IV) Astropol y Astrobrush | Empress Direct (Ivoclar Vivandent) | Astropol y Astrobrush | 0.222 | 0.026 | 13.318 | 0.412 | 0.553 | 0.205 | 0.027 | 6.415 | 0.296 | 0.367 | 0.261 | 0.028 | 31.816 | 0.732 | 0.856
102 | 6 | Empress Direct (IV) Astropol y Astrobrush | Empress Direct (Ivoclar Vivandent) | Astropol y Astrobrush | 0.199 | 0.027 | 5.496 | 0.306 | 0.326 | 0.195 | 0.029 | 5.788 | 0.348 | 0.348 | 0.257 | 0.029 | 9.921 | 0.55 | 0.55
106 | 7 | Empress Direct (IV) Astropol y Astrobrush | Empress Direct (Ivoclar Vivandent) | Astropol y Astrobrush | 0.291 | 0.031 | 22.197 | 0.626 | 0.789 | 0.17 | 0.027 | 4.53 | 0.265 | 0.274 | 0.04 | 0.042 | 90.415 | 2.163 | 2.163
110 | 8 | Empress Direct (IV) Astropol y Astrobrush | Empress Direct (Ivoclar Vivandent) | Astropol y Astrobrush | 0.161 | 0.023 | 5.381 | 0.2 | 0.212 | 0.225 | 0.026 | 40.526 | 0.534 | 0.827 | 0.255 | 0.025 | 47.945 | 0.577 | 0.87
114 | 9 | Empress Direct (IV) Astropol y Astrobrush | Empress Direct (Ivoclar Vivandent) | Astropol y Astrobrush | 0.257 | 0.029 | 13.498 | 0.42 | 0.548 | 0.278 | 0.026 | 84.948 | 1.008 | 1.192 | 0.303 | 0.029 | 68.573 | 0.809 | 1.288
118 | 10 | Empress Direct (IV) Astropol y Astrobrush | Empress Direct (Ivoclar Vivandent) | Astropol y Astrobrush | 0.162 | 0.024 | 5.218 | 0.242 | 0.274 | 0.433 | 0.041 | 72.424 | 2.085 | 2.085 | 0.22 | 0.023 | 11.145 | 0.412 | 0.433
122 | 1 | Empress Direct (IV) Con fresas | Empress Direct (Ivoclar Vivandent) | Con fresas | 0.253 | 0.031 | 32.807 | 0.648 | 0.658 | 0.231 | 0.189 | 1.896 | 0.492 | 0.919 | 0.247 | 0.188 | 1.905 | 0.377 | 0.99
126 | 2 | Empress Direct (IV) Con fresas | Empress Direct (Ivoclar Vivandent) | Con fresas | 0.309 | 0.039 | 33.008 | 0.842 | 0.868 | 0.346 | 0.193 | 1.923 | 0.663 | 0.956 | 0.288 | 0.189 | 1.898 | 0.481 | 0.971
130 | 3 | Empress Direct (IV) Con fresas | Empress Direct (Ivoclar Vivandent) | Con fresas | 0.364 | 0.047 | 5.993 | 0.551 | 0.551 | 0.299 | 0.191 | 1.947 | 0.478 | 1.009 | 0.447 | 0.191 | 2.365 | 0.763 | 1.366
134 | 4 | Empress Direct (IV) Con fresas | Empress Direct (Ivoclar Vivandent) | Con fresas | 0.261 | 0.028 | 36.944 | 0.71 | 0.818 | 0.318 | 0.191 | 1.965 | 0.468 | 0.067 | 0.395 | 0.196 | 1.934 | 0.743 | 1.049
138 | 5 | Empress Direct (IV) Con fresas | Empress Direct (Ivoclar Vivandent) | Con fresas | 0.171 | 0.022 | 10.084 | 0.272 | 0.389 | 0.238 | 0.186 | 2.072 | 0.544 | 1.276 | 0.184 | 0.182 | 1.869 | 0.231 | 0.865
142 | 6 | Empress Direct (IV) Con fresas | Empress Direct (Ivoclar Vivandent) | Con fresas | 0.242 | 0.031 | 8.381 | 0.384 | 0.433 | 0.282 | 0.191 | 1.932 | 0.549 | 1.006 | 0.242 | 0.193 | 1.875 | 0.353 | 0.932
146 | 7 | Empress Direct (IV) Con fresas | Empress Direct (Ivoclar Vivandent) | Con fresas | 0.468 | 0.051 | 13.303 | 0.93 | 0.044 | 0.383 | 0.186 | 2.237 | 0.746 | 1.375 | 0.359 | 0.193 | 2.021 | 1.003 | 1.173
150 | 8 | Empress Direct (IV) Con fresas | Empress Direct (Ivoclar Vivandent) | Con fresas | 0.174 | 0.024 | 5.855 | 0.237 | 0.299 | 0.32 | 0.187 | 2.441 | 0.654 | 1.483 | 0.58 | 0.193 | 6.125 | 1.519 | 2.587
154 | 9 | Empress Direct (IV) Con fresas | Empress Direct (Ivoclar Vivandent) | Con fresas | 0.154 | 0.024 | 4.113 | 0.214 | 0.256 | 0.366 | 0.195 | 2.021 | 0.786 | 1.153 | 0.456 | 0.191 | 2.108 | 0.762 | 1.181
158 | 10 | Empress Direct (IV) Con fresas | Empress Direct (Ivoclar Vivandent) | Con fresas | 0.237 | 0.033 | 11.958 | 0.505 | 0.591 | 0.368 | 0.188 | 2.056 | 0.646 | 1.181 | 0.382 | 0.191 | 1.931 | 0.613 | 1.107
162 | 1 | Filtek-Z350XT (3M) Discos Soflex | Filtek-Z350XT (3M) | Discos Soflex | 0.269 | 0.038 | 5.929 | 0.417 | 0.478 | 0.329 | 0.031 | 18.961 | 0.634 | 0.65 | 0.293 | 0.032 | 8.694 | 0.442 | 0.541
166 | 2 | Filtek-Z350XT (3M) Discos Soflex | Filtek-Z350XT (3M) | Discos Soflex | 0.344 | 0.035 | 13.115 | 0.578 | 0.622 | 0.223 | 0.031 | 5.14 | 0.292 | 0.346 | 0.367 | 0.032 | 23.07 | 0.695 | 0.901
170 | 3 | Filtek-Z350XT (3M) Discos Soflex | Filtek-Z350XT (3M) | Discos Soflex | 0.236 | 0.028 | 13.765 | 0.467 | 0.518 | 0.179 | 0.025 | 5.297 | 0.284 | 0.284 | 0.216 | 0.027 | 6.251 | 0.317 | 0.337
174 | 4 | Filtek-Z350XT (3M) Discos Soflex | Filtek-Z350XT (3M) | Discos Soflex | 0.461 | 0.047 | 27.754 | 1.259 | 1.329 | 0.366 | 0.045 | 8.901 | 0.745 | 0.745 | 0.368 | 0.044 | 6.767 | 0.503 | 0.575
178 | 5 | Filtek-Z350XT (3M) Discos Soflex | Filtek-Z350XT (3M) | Discos Soflex | 0.331 | 0.053 | 4.775 | 0.595 | 0.595 | 0.422 | 0.056 | 5.841 | 0.569 | 0.734 | 0.394 | 0.051 | 6.544 | 0.65 | 0.698
182 | 6 | Filtek-Z350XT (3M) Discos Soflex | Filtek-Z350XT (3M) | Discos Soflex | 0.076 | 0.036 | 16.818 | 0.664 | 0.859 | 0.28 | 0.033 | 8.644 | 0.505 | 0.51 | 0.288 | 0.031 | 10.608 | 0.581 | 0.595
186 | 7 | Filtek-Z350XT (3M) Discos Soflex | Filtek-Z350XT (3M) | Discos Soflex | 0.038 | 0.041 | 8.827 | 0.506 | 0.642 | 0.2 | 0.027 | 9.699 | 0.405 | 0.452 | 0.357 | 0.038 | 9.876 | 0.676 | 0.676
190 | 8 | Filtek-Z350XT (3M) Discos Soflex | Filtek-Z350XT (3M) | Discos Soflex | 0.565 | 0.087 | 4.846 | 0.846 | 0.948 | 0.509 | 0.075 | 4.909 | 0.864 | 0.864 | 0.675 | 0.094 | 5.738 | 1.132 | 1.221
194 | 9 | Filtek-Z350XT (3M) Discos Soflex | Filtek-Z350XT (3M) | Discos Soflex | 0.349 | 0.044 | 10.859 | 0.709 | 0.711 | 0.304 | 0.038 | 8.541 | 0.719 | 0.729 | 0.467 | 0.049 | 17.005 | 1.139 | 1.139
198 | 10 | Filtek-Z350XT (3M) Discos Soflex | Filtek-Z350XT (3M) | Discos Soflex | 0.556 | 0.078 | 5.753 | 0.904 | 1.059 | 0.349 | 0.051 | 7.008 | 0.574 | 0.704 | 0.458 | 0.054 | 6.727 | 0.634 | 0.685
202 | 1 | Filtek-Z350XT (3M) Con fresas | Filtek-Z350XT (3M) | Con fresas | 0.42 | 0.044 | 7.836 | 1.057 | 1.057 | 0.359 | 0.044 | 23.409 | 0.582 | 0.593 | 0.382 | 0.191 | 2.093 | 0.595 | 1.155
206 | 2 | Filtek-Z350XT (3M) Con fresas | Filtek-Z350XT (3M) | Con fresas | 0.435 | 0.055 | 8.854 | 0.922 | 0.922 | 0.42 | 0.192 | 2.019 | 0.796 | 1.08 | 0.512 | 0.196 | 2.422 | 0.936 | 1.189
210 | 3 | Filtek-Z350XT (3M) Con fresas | Filtek-Z350XT (3M) | Con fresas | 0.402 | 0.067 | 8.432 | 0.612 | 0.532 | 0.476 | 0.195 | 2.422 | 0.73 | 1.504 | 0.572 | 0.191 | 2.385 | 1.09 | 1.323
214 | 4 | Filtek-Z350XT (3M) Con fresas | Filtek-Z350XT (3M) | Con fresas | 0.303 | 0.041 | 6.217 | 0.462 | 0.524 | 0.376 | 0.191 | 2.041 | 0.59 | 0.008 | 0.4 | 0.195 | 2.025 | 0.735 | 1.109
218 | 5 | Filtek-Z350XT (3M) Con fresas | Filtek-Z350XT (3M) | Con fresas | 0.352 | 0.051 | 5.631 | 0.55 | 0.604 | 0.297 | 0.188 | 1.936 | 0.371 | 1.009 | 0.418 | 0.186 | 2.121 | 0.636 | 1.228
222 | 6 | Filtek-Z350XT (3M) Con fresas | Filtek-Z350XT (3M) | Con fresas | 0.261 | 0.036 | 9.531 | 0.48 | 0.518 | 0.399 | 0.189 | 2.744 | 0.855 | 1.517 | 0.382 | 0.197 | 2.008 | 0.623 | 1.137
226 | 7 | Filtek-Z350XT (3M) Con fresas | Filtek-Z350XT (3M) | Con fresas | 0.272 | 0.041 | 5.443 | 0.342 | 0.41 | 0.356 | 0.191 | 2.194 | 0.594 | 1.141 | 0.475 | 0.197 | 2.318 | 0.838 | 1.347
230 | 8 | Filtek-Z350XT (3M) Con fresas | Filtek-Z350XT (3M) | Con fresas | 0.414 | 0.038 | 61.553 | 1.287 | 1.287 | 0.038 | 0.189 | 1.991 | 0.49 | 1.05 | 0.491 | 0.199 | 2.045 | 0.909 | 1.196
234 | 9 | Filtek-Z350XT (3M) Con fresas | Filtek-Z350XT (3M) | Con fresas | 0.521 | 0.057 | 10.232 | 0.76 | 0.979 | 0.516 | 0.205 | 2.088 | 0.41 | 1.177 | 0.581 | 0.196 | 3.469 | 1.024 | 1.973
238 | 10 | Filtek-Z350XT (3M) Con fresas | Filtek-Z350XT (3M) | Con fresas | 0.431 | 0.046 | 12.994 | 0.91 | 0.91 | 0.387 | 0.198 | 1.916 | 0.06 | 1.07 | 0.505 | 0.179 | 2.433 | 1.125 | 1.525
242 | 1 | Esmalte | Esmalte | Control | 0.647 | 0.092 | 5.318 | 0.916 | 1.019 | 0.757 | 0.096 | 8.248 | 1.509 | 1.509 | 0.777 | 0.091 | 35.187 | 2.002 | 2.177
246 | 2 | Esmalte | Esmalte | Control | 1.003 | 0.121 | 15.457 | 1.792 | 2.505 | 1.212 | 0.158 | 7.711 | 2.079 | 2.399 | 1.493 | 0.174 | 27.053 | 3.661 | 4.207
250 | 3 | Esmalte | Esmalte | Control | 0.505 | 0.049 | 33.251 | 1.251 | 1.707 | 0.448 | 0.031 | 142.861 | 1.437 | 2.361 | 0.718 | 0.053 | 169.479 | 2.613 | 3.712
254 | 4 | Esmalte | Esmalte | Control | 0.893 | 0.144 | 3.911 | 1.224 | 1.339 | 0.901 | 0.143 | 4.118 | 1.211 | 1.382 | 1.078 | 0.173 | 4.341 | 1.935 | 1.935
258 | 5 | Esmalte | Esmalte | Control | 0.774 | 0.091 | 14.399 | 1.289 | 1.813 | 0.892 | 0.108 | 21.78 | 1.905 | 2.553 | 1.183 | 0.122 | 39.323 | 2.653 | 3.419
262 | 6 | Esmalte | Esmalte | Control | 1.501 | 0.179 | 8.267 | 2.767 | 2.767 | 1.603 | 0.199 | 42.639 | 4.381 | 6.617 | 3.039 | 0.219 | 206.399 | 14.811 | 14.811
266 | 7 | Esmalte | Esmalte | Control | 0.767 | 0.113 | 5.418 | 1.379 | 1.379 | 0.938 | 0.047 | 6.878 | 2.574 | 2.574 | 1.209 | 0.133 | 8.489 | 3.255 | 4.171
270 | 8 | Esmalte | Esmalte | Control | 1.104 | 0.151 | 6.036 | 1.796 | 1.796 | 1.038 | 0.149 | 6.718 | 1.829 | 1.941 | 1.154 | 0.163 | 8.721 | 2.182 | 2.472
274 | 9 | Esmalte | Esmalte | Control | 0.625 | 0.081 | 7.242 | 0.998 | 1.054 | 0.673 | 0.084 | 21.641 | 1.498 | 2.041 | 0.619 | 0.089 | 5.163 | 0.931 | 1.169
278 | 10 | Esmalte | Esmalte | Control | 0.836 | 0.104 | 11.875 | 1.655 | 2.051 | 1.361 | 0.151 | 19.027 | 3.059 | 3.242 | 1.446 | 0.125 | 72.543 | 3.491 | 5.625
[5 empty] | 0.038 | 0.022 | 3.911 | 0.2 | 0.044 | 0.038 | 0.025 | 1.893 | 0.06 | 0.008 | 0.04 | 0.023 | 1.869 | 0.231 | 0.305
[5 empty] | 1.501 | 0.179 | 76.331 | 2.767 | 2.767 | 2.384 | 0.419 | 142.861 | 11.875 | 11.875 | 3.039 | 0.219 | 206.399 | 14.811 | 14.811

## tablas
Tabla 1. Comparación de los valores promedio del Eje X Rc según grupos en estudio | [8 empty] | ANOVA
|  | N | Media | Desviación estándar | 95% del intervalo de confianza para la media |  | Mínimo | Máximo |  |  | Suma de cuadrados | gl | Media cuadrática | F | Sig.
[5 empty] | Límite inferior | Límite superior |  |  | Eje X Rc | Entre grupos | 2.748711 | 6 | 0.4581185 | 18.50403 | 2.888654e-12
Eje X Rc | Amaris (Voco) Con fresas | 10 | 0.354 | 0.150876 | 0.2460698 | 0.4619302 | 0.185 | 0.719 |  | Dentro de grupos | 1.5597397 | 63 | 0.02475777
| Amaris (Voco) Dimanto | 10 | 0.3478 | 0.1361835 | 0.2503802 | 0.4452198 | 0.212 | 0.612 |  | Total | 4.308451 | 69
| Empress Direct (IV) Astropol y Astrobrush | 10 | 0.2313 | 0.04962761 | 0.1957985 | 0.2668015 | 0.161 | 0.309 | Eje X Ra | Entre grupos | 0.04748954 | 6 | 0.007914924 | 22.65681 | 4.863508e-14
| Empress Direct (IV) Con fresas | 10 | 0.2633 | 0.09651028 | 0.1942607 | 0.3323393 | 0.154 | 0.468 |  | Dentro de grupos | 0.0220084 | 63 | 0.0003493397
| Esmalte | 10 | 0.8655 | 0.2857529 | 0.6610847 | 1.069915 | 0.505 | 1.501 |  | Total | 0.06949794 | 69
| Filtek-Z350XT (3M) Con fresas | 10 | 0.3811 | 0.08251121 | 0.322075 | 0.440125 | 0.261 | 0.521 | Eje X Rku | Entre grupos | 366.3765 | 6 | 61.06274 | 0.3931509 | 0.8807474
| Filtek-Z350XT (3M) Discos Soflex | 10 | 0.3225 | 0.1781992 | 0.195024 | 0.449976 | 0.038 | 0.565 |  | Dentro de grupos | 9784.927 | 63 | 155.3163
| Total | 70 | 0.3950714 | 0.2498826 | 0.335489 | 0.4546538 | 0.038 | 1.501 |  | Total | 10151.3 | 69
[9 empty] | Eje X Rz | Entre grupos | 7.404168 | 6 | 1.234028 | 10.51612 | 4.65807e-08
Tabla 2. Comparación de los valores promedio del Eje X Ra según grupos en estudio | [9 empty] | Dentro de grupos | 7.3928161 | 63 | 0.1173463
|  | N | Media | Desviación estándar | 95% del intervalo de confianza para la media |  | Mínimo | Máximo |  | Total | 14.79698 | 69
[5 empty] | Límite inferior | Límite superior |  |  | Eje X Rt | Entre grupos | 10.60275 | 6 | 1.767124 | 14.0224 | 4.641266e-10
Eje X Ra | Amaris (Voco) Con fresas | 10 | 0.0443 | 0.01305586 | 0.0349604 | 0.0536396 | 0.028 | 0.073 |  | Dentro de grupos | 7.939355 | 63 | 0.1260215
| Amaris (Voco) Dimanto | 10 | 0.0421 | 0.01612073 | 0.03056793 | 0.05363207 | 0.028 | 0.077 |  | Total | 18.5421 | 69
| Empress Direct (IV) Astropol y Astrobrush | 10 | 0.0286 | 0.003864367 | 0.0258356 | 0.0313644 | 0.023 | 0.036 | Eje y Rc | Entre grupos | 3.8709 | 6 | 0.64515 | 7.304168 | 5.975194e-06
| Empress Direct (IV) Con fresas | 10 | 0.033 | 0.009843215 | 0.02595859 | 0.04004141 | 0.022 | 0.051 |  | Dentro de grupos | 5.5645558 | 63 | 0.08832628
| Esmalte | 10 | 0.1125 | 0.03793049 | 0.08536616 | 0.1396338 | 0.049 | 0.179 |  | Total | 9.435456 | 69
| Filtek-Z350XT (3M) Con fresas | 10 | 0.0476 | 0.009777525 | 0.04060558 | 0.05459442 | 0.036 | 0.067 | Eje y Ra | Entre grupos | 0.3714499 | 6 | 0.06190831 | 39.40611 | 1.634773e-19
| Filtek-Z350XT (3M) Discos Soflex | 10 | 0.0487 | 0.01920677 | 0.0349603 | 0.0624397 | 0.028 | 0.087 |  | Dentro de grupos | 0.0989751 | 63 | 0.001571033
| Total | 70 | 0.05097143 | 0.03173668 | 0.04340409 | 0.05853877 | 0.022 | 0.179 |  | Total | 0.470425 | 69
[9 empty] | Eje y Rku | Entre grupos | 7502.769 | 6 | 1250.461 | 3.09082 | 0.01022761
Tabla 3. Comparación de los valores promedio del Eje X Rku según grupos en estudio | [9 empty] | Dentro de grupos | 25488.08 | 63 | 404.5727
|  | N | Media | Desviación estándar | 95% del intervalo de confianza para la media |  | Mínimo | Máximo |  | Total | 32990.85 | 69
[5 empty] | Límite inferior | Límite superior |  |  | Eje y Rz | Entre grupos | 28.2128562 | 6 | 4.7021427 | 2.319647 | 0.04361917
Eje X Rku | Amaris (Voco) Con fresas | 10 | 11.6283 | 4.864307 | 8.148585 | 15.10802 | 5.712 | 18.325 |  | Dentro de grupos | 127.7069426 | 63 | 2.027094
| Amaris (Voco) Dimanto | 10 | 10.9207 | 3.913604 | 8.121077 | 13.72032 | 5.441 | 19.42 |  | Total | 155.9197988 | 69
| Empress Direct (IV) Astropol y Astrobrush | 10 | 16.5847 | 21.65597 | 1.09295 | 32.07645 | 5.218 | 76.331 | Eje y Rt | Entre grupos | 40.9675 | 6 | 6.827917 | 3.293209 | 0.006987881
| Empress Direct (IV) Con fresas | 10 | 16.2446 | 12.78376 | 7.099646 | 25.38955 | 4.113 | 36.944 |  | Dentro de grupos | 130.6199 | 63 | 2.073332
| Esmalte | 10 | 11.1174 | 8.737428 | 4.867021 | 17.36778 | 3.911 | 33.251 |  | Total | 171.5874 | 69
| Filtek-Z350XT (3M) Con fresas | 10 | 13.6723 | 16.97944 | 1.525941 | 25.81866 | 5.443 | 61.553 | Eje z Rc | Entre grupos | 7.2121242 | 6 | 1.2020207 | 14.98559 | 1.453929e-10
| Filtek-Z350XT (3M) Discos Soflex | 10 | 11.2441 | 7.154474 | 6.126098 | 16.3621 | 4.775 | 27.754 |  | Dentro de grupos | 5.0533401 | 63 | 0.08021175
| Total | 70 | 13.05887 | 12.12932 | 10.16674 | 15.95101 | 3.911 | 76.331 |  | Total | 12.2654643 | 69
[9 empty] | Eje z Ra | Entre grupos | 0.36648 | 6 | 0.06108 | 138.2834 | 2.548911e-34
Tabla 4. Comparación de los valores promedio del Eje X Rz según grupos en estudio | [9 empty] | Dentro de grupos | 0.0278272 | 63 | 0.0004417016
|  | N | Media | Desviación estándar | 95% del intervalo de confianza para la media |  | Mínimo | Máximo |  | Total | 0.3943072 | 69
[5 empty] | Límite inferior | Límite superior |  |  | Eje z Rku | Entre grupos | 24857.43 | 6 | 4142.906 | 4.58928 | 0.0006343199
Eje X Rz | Amaris (Voco) Con fresas | 10 | 0.7307 | 0.4275577 | 0.4248437 | 1.036556 | 0.405 | 1.791 |  | Dentro de grupos | 56872.33 | 63 | 902.7354
| Amaris (Voco) Dimanto | 10 | 0.5713 | 0.2138619 | 0.4183124 | 0.7242876 | 0.385 | 1.095 |  | Total | 81729.77 | 69
| Empress Direct (IV) Astropol y Astrobrush | 10 | 0.4608 | 0.2931067 | 0.2511241 | 0.6704759 | 0.2 | 1.226 | Eje z Rz | Entre grupos | 76.87411 | 6 | 12.81235 | 4.866945 | 0.0003842347
| Empress Direct (IV) Con fresas | 10 | 0.5293 | 0.2534899 | 0.3479643 | 0.7106357 | 0.214 | 0.93 |  | Dentro de grupos | 165.8490513 | 63 | 2.632525
| Esmalte | 10 | 1.5067 | 0.5366712 | 1.122789 | 1.890611 | 0.916 | 2.767 |  | Total | 242.7232 | 69
| Filtek-Z350XT (3M) Con fresas | 10 | 0.7382 | 0.3014523 | 0.522554 | 0.953846 | 0.342 | 1.287 | Eje z Rt | Entre grupos | 98.1221216 | 6 | 16.35369 | 6.499072 | 2.253585e-05
| Filtek-Z350XT (3M) Discos Soflex | 10 | 0.6945 | 0.2526329 | 0.5137773 | 0.8752227 | 0.417 | 1.259 |  | Dentro de grupos | 158.5276052 | 63 | 2.516311
| Total | 70 | 0.7473571 | 0.4630864 | 0.6369381 | 0.8577762 | 0.2 | 2.767 |  | Total | 256.6497268 | 69
Eje X Rt | Amaris (Voco) Con fresas | 10 | 0.7811 | 0.4185232 | 0.4817066 | 1.080493 | 0.405 | 1.791
| Amaris (Voco) Dimanto | 10 | 0.7165 | 0.2392921 | 0.5453207 | 0.8876793 | 0.402 | 1.172
| Empress Direct (IV) Astropol y Astrobrush | 10 | 0.5295 | 0.2969415 | 0.3170808 | 0.7419192 | 0.212 | 1.226
| Empress Direct (IV) Con fresas | 10 | 0.4907 | 0.2573826 | 0.3065796 | 0.6748204 | 0.044 | 0.868
| Esmalte | 10 | 1.743 | 0.5800094 | 1.328086 | 2.157914 | 1.019 | 2.767
| Filtek-Z350XT (3M) Con fresas | 10 | 0.7743 | 0.2931966 | 0.5645598 | 0.9840402 | 0.41 | 1.287
| Filtek-Z350XT (3M) Discos Soflex | 10 | 0.7761 | 0.2700611 | 0.5829099 | 0.9692901 | 0.478 | 1.329
| Total | 70 | 0.8301714 | 0.518388 | 0.7065662 | 0.9537767 | 0.044 | 2.767
Eje y Rc | Amaris (Voco) Con fresas | 10 | 0.5287 | 0.6636117 | 0.05398081 | 1.003419 | 0.051 | 2.384
| Amaris (Voco) Dimanto | 10 | 0.3515 | 0.1645852 | 0.2337629 | 0.4692371 | 0.211 | 0.759
| Empress Direct (IV) Astropol y Astrobrush | 10 | 0.2391 | 0.07654694 | 0.1843416 | 0.2938584 | 0.17 | 0.433
| Empress Direct (IV) Con fresas | 10 | 0.3151 | 0.05308159 | 0.2771277 | 0.3530723 | 0.231 | 0.383
| Esmalte | 10 | 0.9823 | 0.3388176 | 0.7399245 | 1.224675 | 0.448 | 1.603
| Filtek-Z350XT (3M) Con fresas | 10 | 0.3624 | 0.1297478 | 0.269584 | 0.455216 | 0.038 | 0.516
| Filtek-Z350XT (3M) Discos Soflex | 10 | 0.3161 | 0.1025004 | 0.2427757 | 0.3894243 | 0.179 | 0.509
| Total | 70 | 0.4421714 | 0.3697915 | 0.3539978 | 0.5303451 | 0.038 | 2.384
Eje y Ra | Amaris (Voco) Con fresas | 10 | 0.2116 | 0.07314552 | 0.1592748 | 0.2639252 | 0.172 | 0.419
| Amaris (Voco) Dimanto | 10 | 0.0419 | 0.01797807 | 0.02903926 | 0.05476074 | 0.028 | 0.089
| Empress Direct (IV) Astropol y Astrobrush | 10 | 0.0287 | 0.004643993 | 0.02537789 | 0.03202211 | 0.025 | 0.041
| Empress Direct (IV) Con fresas | 10 | 0.1897 | 0.003020302 | 0.1875394 | 0.1918606 | 0.186 | 0.195
| Esmalte | 10 | 0.1166 | 0.05287974 | 0.07877211 | 0.1544279 | 0.031 | 0.199
| Filtek-Z350XT (3M) Con fresas | 10 | 0.1782 | 0.0474337 | 0.144268 | 0.212132 | 0.044 | 0.205
| Filtek-Z350XT (3M) Discos Soflex | 10 | 0.0412 | 0.01571128 | 0.02996082 | 0.05243918 | 0.025 | 0.075
| Total | 70 | 0.1154143 | 0.08256969 | 0.09572624 | 0.1351023 | 0.025 | 0.419
Eje y Rku | Amaris (Voco) Con fresas | 10 | 4.8652 | 5.67806 | 0.8033607 | 8.927039 | 1.893 | 19.253
| Amaris (Voco) Dimanto | 10 | 16.2923 | 10.61641 | 8.69778 | 23.88682 | 5.388 | 39.556
| Empress Direct (IV) Astropol y Astrobrush | 10 | 28.0108 | 29.40834 | 6.973338 | 49.04826 | 4.53 | 84.948
| Empress Direct (IV) Con fresas | 10 | 2.049 | 0.1702299 | 1.927225 | 2.170775 | 1.896 | 2.441
| Esmalte | 10 | 28.1621 | 41.94961 | -1.84684 | 58.17104 | 4.118 | 142.861
| Filtek-Z350XT (3M) Con fresas | 10 | 4.276 | 6.727504 | -0.5365665 | 9.088566 | 1.916 | 23.409
| Filtek-Z350XT (3M) Discos Soflex | 10 | 8.2941 | 4.141522 | 5.331434 | 11.25677 | 4.909 | 18.961
| Total | 70 | 13.13564 | 21.86614 | 7.921845 | 18.34944 | 1.893 | 142.861
Eje y Rz | Amaris (Voco) Con fresas | 10 | 1.8881 | 3.544202 | -0.6472692 | 4.423469 | 0.34 | 11.875
| Amaris (Voco) Dimanto | 10 | 0.7908 | 0.533082 | 0.4094561 | 1.172144 | 0.356 | 1.958
| Empress Direct (IV) Astropol y Astrobrush | 10 | 0.6552 | 0.5564203 | 0.2571609 | 1.053239 | 0.265 | 2.085
| Empress Direct (IV) Con fresas | 10 | 0.6026 | 0.1128196 | 0.5218937 | 0.6833063 | 0.468 | 0.786
| Esmalte | 10 | 2.1482 | 0.9648009 | 1.458023 | 2.838377 | 1.211 | 4.381
| Filtek-Z350XT (3M) Con fresas | 10 | 0.5478 | 0.2323297 | 0.3816014 | 0.7139986 | 0.06 | 0.855
| Filtek-Z350XT (3M) Discos Soflex | 10 | 0.5591 | 0.1922721 | 0.4215569 | 0.6966431 | 0.284 | 0.864
| Total | 70 | 1.0274 | 1.503232 | 0.6689669 | 1.385833 | 0.06 | 11.875
Eje y Rt | Amaris (Voco) Con fresas | 10 | 2.3395 | 3.367013 | -0.06911623 | 4.748116 | 0.934 | 11.875
| Amaris (Voco) Dimanto | 10 | 0.85508 | 0.5071605 | 0.4922792 | 1.217881 | 0.364 | 1.958
| Empress Direct (IV) Astropol y Astrobrush | 10 | 0.7245 | 0.5586432 | 0.3248707 | 1.124129 | 0.274 | 2.085
| Empress Direct (IV) Con fresas | 10 | 1.0425 | 0.3897721 | 0.7636738 | 1.321326 | 0.067 | 1.483
| Esmalte | 10 | 2.6619 | 1.491871 | 1.59468 | 3.72912 | 1.382 | 6.617
| Filtek-Z350XT (3M) Con fresas | 10 | 1.0149 | 0.4389241 | 0.7009126 | 1.328887 | 0.008 | 1.517
| Filtek-Z350XT (3M) Discos Soflex | 10 | 0.6018 | 0.1923474 | 0.464203 | 0.739397 | 0.284 | 0.864
| Total | 70 | 1.320026 | 1.576951 | 0.944015 | 1.696036 | 0.008 | 11.875
Eje z Rc | Amaris (Voco) Con fresas | 10 | 0.4322 | 0.1725777 | 0.3087453 | 0.5556547 | 0.287 | 0.888
| Amaris (Voco) Dimanto | 10 | 0.3864 | 0.1389894 | 0.286973 | 0.485827 | 0.21 | 0.709
| Empress Direct (IV) Astropol y Astrobrush | 10 | 0.226 | 0.07096321 | 0.175236 | 0.276764 | 0.04 | 0.303
| Empress Direct (IV) Con fresas | 10 | 0.358 | 0.12005 | 0.2721214 | 0.4438786 | 0.184 | 0.58
| Esmalte | 10 | 1.2716 | 0.6866347 | 0.7804112 | 1.762789 | 0.619 | 3.039
| Filtek-Z350XT (3M) Con fresas | 10 | 0.4718 | 0.07396666 | 0.4188874 | 0.5247126 | 0.382 | 0.581
| Filtek-Z350XT (3M) Discos Soflex | 10 | 0.3883 | 0.1264718 | 0.2978275 | 0.4787725 | 0.216 | 0.675
| Total | 70 | 0.5049 | 0.4216164 | 0.4043691 | 0.6054309 | 0.04 | 3.039
Eje z Ra | Amaris (Voco) Con fresas | 10 | 0.1962 | 0.008929352 | 0.1898123 | 0.2025877 | 0.187 | 0.219
| Amaris (Voco) Dimanto | 10 | 0.0397 | 0.01101565 | 0.03181988 | 0.04758012 | 0.028 | 0.065
| Empress Direct (IV) Astropol y Astrobrush | 10 | 0.0287 | 0.005334375 | 0.02488402 | 0.03251598 | 0.023 | 0.042
| Empress Direct (IV) Con fresas | 10 | 0.1907 | 0.003802046 | 0.1879802 | 0.1934198 | 0.182 | 0.196
| Esmalte | 10 | 0.1342 | 0.04926978 | 0.09895452 | 0.1694455 | 0.053 | 0.219
| Filtek-Z350XT (3M) Con fresas | 10 | 0.1927 | 0.006165315 | 0.1882896 | 0.1971104 | 0.179 | 0.199
| Filtek-Z350XT (3M) Discos Soflex | 10 | 0.0452 | 0.01955505 | 0.03121116 | 0.05918884 | 0.027 | 0.094
| Total | 70 | 0.1182 | 0.07559495 | 0.100175 | 0.136225 | 0.023 | 0.219
Eje z Rku | Amaris (Voco) Con fresas | 10 | 4.3256 | 6.881804 | -0.5973461 | 9.248546 | 1.909 | 23.891
| Amaris (Voco) Dimanto | 10 | 16.6678 | 12.70205 | 7.581298 | 25.7543 | 5.505 | 48.99
| Empress Direct (IV) Astropol y Astrobrush | 10 | 31.1457 | 29.15717 | 10.28792 | 52.00348 | 6.845 | 90.415
| Empress Direct (IV) Con fresas | 10 | 2.4031 | 1.316451 | 1.461367632 | 3.344832368 | 1.869 | 6.125
| Esmalte | 10 | 57.6699 | 72.29439 | 5.953607 | 109.3862 | 4.341 | 206.4
| Filtek-Z350XT (3M) Con fresas | 10 | 2.3319 | 0.4342696 | 2.021242 | 2.642558 | 2.008 | 3.469
| Filtek-Z350XT (3M) Discos Soflex | 10 | 10.128 | 5.648502 | 6.087305 | 14.16869 | 5.738 | 23.07
| Total | 70 | 17.81029 | 34.41641 | 9.603982 | 26.01659 | 1.869 | 206.4
Eje z Rz | Amaris (Voco) Con fresas | 10 | 1.199 | 1.430803 | 0.1754655 | 2.222535 | 0.348 | 5.166
| Amaris (Voco) Dimanto | 10 | 0.6905 | 0.273198 | 0.4950659 | 0.8859341 | 0.275 | 1.133
| Empress Direct (IV) Astropol y Astrobrush | 10 | 0.6997 | 0.5341448 | 0.3175958 | 1.081804 | 0.35 | 2.163
| Empress Direct (IV) Con fresas | 10 | 0.6845 | 0.3756562 | 0.4157717 | 0.9532283 | 0.231 | 1.519
| Esmalte | 10 | 3.7534 | 3.970963 | 0.9127442 | 6.594056 | 0.931 | 14.811
| Filtek-Z350XT (3M) Con fresas | 10 | 0.8511 | 0.1972266 | 0.7100126 | 0.9921874 | 0.595 | 1.125
| Filtek-Z350XT (3M) Discos Soflex | 10 | 0.6769 | 0.2682637 | 0.4849957 | 0.8688043 | 0.317 | 1.139
| Total | 70 | 1.222157 | 1.87556 | 0.7749455 | 1.669369 | 0.231 | 14.811
Eje z Rt | Amaris (Voco) Con fresas | 10 | 1.6591 | 1.272144 | 0.7490628 | 2.569137 | 0.915 | 5.166
| Amaris (Voco) Dimanto | 10 | 0.8415 | 0.3597327 | 0.5841627 | 1.098837 | 0.305 | 1.488
| Empress Direct (IV) Astropol y Astrobrush | 10 | 0.8243 | 0.5443635 | 0.4348858 | 1.213714 | 0.385 | 2.163
| Empress Direct (IV) Con fresas | 10 | 1.2221 | 0.5010623 | 0.8636616 | 1.580538 | 0.865 | 2.587
| Esmalte | 10 | 4.3698 | 3.895586 | 1.583066 | 7.156534 | 1.169 | 14.811
| Filtek-Z350XT (3M) Con fresas | 10 | 1.3182 | 0.2614863 | 1.131144 | 1.505256 | 1.109 | 1.973
| Filtek-Z350XT (3M) Discos Soflex | 10 | 0.7368 | 0.2739679 | 0.5408152 | 0.9327848 | 0.337 | 1.221
| Total | 70 | 1.5674 | 1.928616 | 1.107538 | 2.027262 | 0.305 | 14.811

## bonferroni
Comparaciones múltiples
Bonferroni
Variable dependiente |  |  | Diferencia de medias (I-J) | Error estándar | Sig. | 95% de intervalo de confianza
[6 empty] | Límite inferior | Límite superior
Eje X Rc | Amaris (Voco) Con fresas | Amaris (Voco) Dimanto | 0.0062 | 0.07036728 | 1 | -0.2165923 | 0.2289923
|  | Empress Direct (IV) Astropol y Astrobrush | 0.1227 | 0.07036728 | 1 | -0.1000923 | 0.3454923
|  | Empress Direct (IV) Con fresas | 0.0907 | 0.07036728 | 1 | -0.1320923 | 0.3134923
|  | Esmalte | -,511500* | 0.07036728 | 1.423796e-08 | -0.7342923 | -0.2887077
|  | Filtek-Z350XT (3M) Con fresas | -0.0271 | 0.07036728 | 1 | -0.2498923 | 0.1956923
|  | Filtek-Z350XT (3M) Discos Soflex | 0.0315 | 0.07036728 | 1 | -0.1912923 | 0.2542923
| Amaris (Voco) Dimanto | Amaris (Voco) Con fresas | -0.0062 | 0.07036728 | 1 | -0.2289923 | 0.2165923
|  | Empress Direct (IV) Astropol y Astrobrush | 0.1165 | 0.07036728 | 1 | -0.1062923 | 0.3392923
|  | Empress Direct (IV) Con fresas | 0.0845 | 0.07036728 | 1 | -0.1382923 | 0.3072923
|  | Esmalte | -,517700* | 0.07036728 | 9.987128e-09 | -0.7404923 | -0.2949077
|  | Filtek-Z350XT (3M) Con fresas | -0.0333 | 0.07036728 | 1 | -0.2560923 | 0.1894923
|  | Filtek-Z350XT (3M) Discos Soflex | 0.0253 | 0.07036728 | 1 | -0.1974923 | 0.2480923
| Empress Direct (IV) Astropol y Astrobrush | Amaris (Voco) Con fresas | -0.1227 | 0.07036728 | 1 | -0.3454923 | 0.1000923
|  | Amaris (Voco) Dimanto | -0.1165 | 0.07036728 | 1 | -0.3392923 | 0.1062923
|  | Empress Direct (IV) Con fresas | -0.032 | 0.07036728 | 1 | -0.2547923 | 0.1907923
|  | Esmalte | -,634200* | 0.07036728 | 1.292618e-11 | -0.8569923 | -0.4114077
|  | Filtek-Z350XT (3M) Con fresas | -0.1498 | 0.07036728 | 0.7808746 | -0.3725923 | 0.07299234
|  | Filtek-Z350XT (3M) Discos Soflex | -0.0912 | 0.07036728 | 1 | -0.3139923 | 0.1315923
| Empress Direct (IV) Con fresas | Amaris (Voco) Con fresas | -0.0907 | 0.07036728 | 1 | -0.3134923 | 0.1320923
|  | Amaris (Voco) Dimanto | -0.0845 | 0.07036728 | 1 | -0.3072923 | 0.1382923
|  | Empress Direct (IV) Astropol y Astrobrush | 0.032 | 0.07036728 | 1 | -0.1907923 | 0.2547923
|  | Esmalte | -,602200* | 0.07036728 | 7.956922e-11 | -0.8249923 | -0.3794077
|  | Filtek-Z350XT (3M) Con fresas | -0.1178 | 0.07036728 | 1 | -0.3405923 | 0.1049923
|  | Filtek-Z350XT (3M) Discos Soflex | -0.0592 | 0.07036728 | 1 | -0.2819923 | 0.1635923
| Esmalte | Amaris (Voco) Con fresas | ,511500* | 0.07036728 | 1.423796e-08 | 0.2887077 | 0.7342923
|  | Amaris (Voco) Dimanto | ,517700* | 0.07036728 | 9.987128e-09 | 0.2949077 | 0.7404923
|  | Empress Direct (IV) Astropol y Astrobrush | ,634200* | 0.07036728 | 1.292618e-11 | 0.4114077 | 0.8569923
|  | Empress Direct (IV) Con fresas | ,602200* | 0.07036728 | 7.956922e-11 | 0.3794077 | 0.8249923
|  | Filtek-Z350XT (3M) Con fresas | ,484400* | 0.07036728 | 6.685331e-08 | 0.2616077 | 0.7071923
|  | Filtek-Z350XT (3M) Discos Soflex | ,543000* | 0.07036728 | 2.346375e-09 | 0.3202077 | 0.7657923
| Filtek-Z350XT (3M) Con fresas | Amaris (Voco) Con fresas | 0.0271 | 0.07036728 | 1 | -0.1956923 | 0.2498923
|  | Amaris (Voco) Dimanto | 0.0333 | 0.07036728 | 1 | -0.1894923 | 0.2560923
|  | Empress Direct (IV) Astropol y Astrobrush | 0.1498 | 0.07036728 | 0.7808746 | -0.07299234 | 0.3725923
|  | Empress Direct (IV) Con fresas | 0.1178 | 0.07036728 | 1 | -0.1049923 | 0.3405923
|  | Esmalte | -,484400* | 0.07036728 | 6.685331e-08 | -0.7071923 | -0.2616077
|  | Filtek-Z350XT (3M) Discos Soflex | 0.0586 | 0.07036728 | 1 | -0.1641923 | 0.2813923
| Filtek-Z350XT (3M) Discos Soflex | Amaris (Voco) Con fresas | -0.0315 | 0.07036728 | 1 | -0.2542923 | 0.1912923
|  | Amaris (Voco) Dimanto | -0.0253 | 0.07036728 | 1 | -0.2480923 | 0.1974923
|  | Empress Direct (IV) Astropol y Astrobrush | 0.0912 | 0.07036728 | 1 | -0.1315923 | 0.3139923
|  | Empress Direct (IV) Con fresas | 0.0592 | 0.07036728 | 1 | -0.1635923 | 0.2819923
|  | Esmalte | -,543000* | 0.07036728 | 2.346375e-09 | -0.7657923 | -0.3202077
|  | Filtek-Z350XT (3M) Con fresas | -0.0586 | 0.07036728 | 1 | -0.2813923 | 0.1641923
Eje X Ra | Amaris (Voco) Con fresas | Amaris (Voco) Dimanto | 0.0022 | 0.008358704 | 1 | -0.02426479 | 0.02866479
|  | Empress Direct (IV) Astropol y Astrobrush | 0.0157 | 0.008358704 | 1 | -0.01076479 | 0.04216479
|  | Empress Direct (IV) Con fresas | 0.0113 | 0.008358704 | 1 | -0.01516479 | 0.03776479
|  | Esmalte | -,068200* | 0.008358704 | 3.948201e-10 | -0.09466479 | -0.04173521
|  | Filtek-Z350XT (3M) Con fresas | -0.0033 | 0.008358704 | 1 | -0.02976479 | 0.02316479
|  | Filtek-Z350XT (3M) Discos Soflex | -0.0044 | 0.008358704 | 1 | -0.03086479 | 0.02206479
| Amaris (Voco) Dimanto | Amaris (Voco) Con fresas | -0.0022 | 0.008358704 | 1 | -0.02866479 | 0.02426479
|  | Empress Direct (IV) Astropol y Astrobrush | 0.0135 | 0.008358704 | 1 | -0.01296479 | 0.03996479
|  | Empress Direct (IV) Con fresas | 0.0091 | 0.008358704 | 1 | -0.01736479 | 0.03556479
|  | Esmalte | -,070400* | 0.008358704 | 1.370821e-10 | -0.09686479 | -0.04393521
|  | Filtek-Z350XT (3M) Con fresas | -0.0055 | 0.008358704 | 1 | -0.03196479 | 0.02096479
|  | Filtek-Z350XT (3M) Discos Soflex | -0.0066 | 0.008358704 | 1 | -0.03306479 | 0.01986479
| Empress Direct (IV) Astropol y Astrobrush | Amaris (Voco) Con fresas | -0.0157 | 0.008358704 | 1 | -0.04216479 | 0.01076479
|  | Amaris (Voco) Dimanto | -0.0135 | 0.008358704 | 1 | -0.03996479 | 0.01296479
|  | Empress Direct (IV) Con fresas | -0.0044 | 0.008358704 | 1 | -0.03086479 | 0.02206479
|  | Esmalte | -,083900* | 0.008358704 | 2.273245e-13 | -0.1103648 | -0.05743521
|  | Filtek-Z350XT (3M) Con fresas | -0.019 | 0.008358704 | 0.5552656 | -0.04546479 | 0.007464788
|  | Filtek-Z350XT (3M) Discos Soflex | -0.0201 | 0.008358704 | 0.4018907 | -0.04656479 | 0.006364788
| Empress Direct (IV) Con fresas | Amaris (Voco) Con fresas | -0.0113 | 0.008358704 | 1 | -0.03776479 | 0.01516479
|  | Amaris (Voco) Dimanto | -0.0091 | 0.008358704 | 1 | -0.03556479 | 0.01736479
|  | Empress Direct (IV) Astropol y Astrobrush | 0.0044 | 0.008358704 | 1 | -0.02206479 | 0.03086479
|  | Esmalte | -,079500* | 0.008358704 | 1.792172e-12 | -0.1059648 | -0.05303521
|  | Filtek-Z350XT (3M) Con fresas | -0.0146 | 0.008358704 | 1 | -0.04106479 | 0.01186479
|  | Filtek-Z350XT (3M) Discos Soflex | -0.0157 | 0.008358704 | 1 | -0.04216479 | 0.01076479
| Esmalte | Amaris (Voco) Con fresas | ,068200* | 0.008358704 | 3.948201e-10 | 0.04173521 | 0.09466479
|  | Amaris (Voco) Dimanto | ,070400* | 0.008358704 | 1.370821e-10 | 0.04393521 | 0.09686479
|  | Empress Direct (IV) Astropol y Astrobrush | ,083900* | 0.008358704 | 2.273245e-13 | 0.05743521 | 0.1103648
|  | Empress Direct (IV) Con fresas | ,079500* | 0.008358704 | 1.792172e-12 | 0.05303521 | 0.1059648
|  | Filtek-Z350XT (3M) Con fresas | ,064900* | 0.008358704 | 1.936005e-09 | 0.03843521 | 0.09136479
|  | Filtek-Z350XT (3M) Discos Soflex | ,063800* | 0.008358704 | 3.290154e-09 | 0.03733521 | 0.09026479
| Filtek-Z350XT (3M) Con fresas | Amaris (Voco) Con fresas | 0.0033 | 0.008358704 | 1 | -0.02316479 | 0.02976479
|  | Amaris (Voco) Dimanto | 0.0055 | 0.008358704 | 1 | -0.02096479 | 0.03196479
|  | Empress Direct (IV) Astropol y Astrobrush | 0.019 | 0.008358704 | 0.5552656 | -0.007464788 | 0.04546479
|  | Empress Direct (IV) Con fresas | 0.0146 | 0.008358704 | 1 | -0.01186479 | 0.04106479
|  | Esmalte | -,064900* | 0.008358704 | 1.936005e-09 | -0.09136479 | -0.03843521
|  | Filtek-Z350XT (3M) Discos Soflex | -0.0011 | 0.008358704 | 1 | -0.02756479 | 0.02536479
| Filtek-Z350XT (3M) Discos Soflex | Amaris (Voco) Con fresas | 0.0044 | 0.008358704 | 1 | -0.02206479 | 0.03086479
|  | Amaris (Voco) Dimanto | 0.0066 | 0.008358704 | 1 | -0.01986479 | 0.03306479
|  | Empress Direct (IV) Astropol y Astrobrush | 0.0201 | 0.008358704 | 0.4018907 | -0.006364788 | 0.04656479
|  | Empress Direct (IV) Con fresas | 0.0157 | 0.008358704 | 1 | -0.01076479 | 0.04216479
|  | Esmalte | -,063800* | 0.008358704 | 3.290154e-09 | -0.09026479 | -0.03733521
|  | Filtek-Z350XT (3M) Con fresas | 0.0011 | 0.008358704 | 1 | -0.02536479 | 0.02756479
Eje X Rku | Amaris (Voco) Con fresas | Amaris (Voco) Dimanto | 0.7076 | 5.573442 | 1 | -16.93867 | 18.35387
|  | Empress Direct (IV) Astropol y Astrobrush | -4.9564 | 5.573442 | 1 | -22.60267 | 12.68987
|  | Empress Direct (IV) Con fresas | -4.6163 | 5.573442 | 1 | -22.26257 | 13.02997
|  | Esmalte | 0.5109 | 5.573442 | 1 | -17.13537 | 18.15717
|  | Filtek-Z350XT (3M) Con fresas | -2.044 | 5.573442 | 1 | -19.69027 | 15.60227
|  | Filtek-Z350XT (3M) Discos Soflex | 0.3842 | 5.573442 | 1 | -17.26207 | 18.03047
| Amaris (Voco) Dimanto | Amaris (Voco) Con fresas | -0.7076 | 5.573442 | 1 | -18.35387 | 16.93867
|  | Empress Direct (IV) Astropol y Astrobrush | -5.664 | 5.573442 | 1 | -23.31027 | 11.98227
|  | Empress Direct (IV) Con fresas | -5.3239 | 5.573442 | 1 | -22.97017 | 12.32237
|  | Esmalte | -0.1967 | 5.573442 | 1 | -17.84297 | 17.44957
|  | Filtek-Z350XT (3M) Con fresas | -2.7516 | 5.573442 | 1 | -20.39787 | 14.89467
|  | Filtek-Z350XT (3M) Discos Soflex | -0.3234 | 5.573442 | 1 | -17.96967 | 17.32287
| Empress Direct (IV) Astropol y Astrobrush | Amaris (Voco) Con fresas | 4.9564 | 5.573442 | 1 | -12.68987 | 22.60267
|  | Amaris (Voco) Dimanto | 5.664 | 5.573442 | 1 | -11.98227 | 23.31027
|  | Empress Direct (IV) Con fresas | 0.3401 | 5.573442 | 1 | -17.30617 | 17.98637
|  | Esmalte | 5.4673 | 5.573442 | 1 | -12.17897 | 23.11357
|  | Filtek-Z350XT (3M) Con fresas | 2.9124 | 5.573442 | 1 | -14.73387 | 20.55867
|  | Filtek-Z350XT (3M) Discos Soflex | 5.3406 | 5.573442 | 1 | -12.30567 | 22.98687
| Empress Direct (IV) Con fresas | Amaris (Voco) Con fresas | 4.6163 | 5.573442 | 1 | -13.02997 | 22.26257
|  | Amaris (Voco) Dimanto | 5.3239 | 5.573442 | 1 | -12.32237 | 22.97017
|  | Empress Direct (IV) Astropol y Astrobrush | -0.3401 | 5.573442 | 1 | -17.98637 | 17.30617
|  | Esmalte | 5.1272 | 5.573442 | 1 | -12.51907 | 22.77347
|  | Filtek-Z350XT (3M) Con fresas | 2.5723 | 5.573442 | 1 | -15.07397 | 20.21857
|  | Filtek-Z350XT (3M) Discos Soflex | 5.0005 | 5.573442 | 1 | -12.64577 | 22.64677
| Esmalte | Amaris (Voco) Con fresas | -0.5109 | 5.573442 | 1 | -18.15717 | 17.13537
|  | Amaris (Voco) Dimanto | 0.1967 | 5.573442 | 1 | -17.44957 | 17.84297
|  | Empress Direct (IV) Astropol y Astrobrush | -5.4673 | 5.573442 | 1 | -23.11357 | 12.17897
|  | Empress Direct (IV) Con fresas | -5.1272 | 5.573442 | 1 | -22.77347 | 12.51907
|  | Filtek-Z350XT (3M) Con fresas | -2.5549 | 5.573442 | 1 | -20.20117 | 15.09137
|  | Filtek-Z350XT (3M) Discos Soflex | -0.1267 | 5.573442 | 1 | -17.77297 | 17.51957
| Filtek-Z350XT (3M) Con fresas | Amaris (Voco) Con fresas | 2.044 | 5.573442 | 1 | -15.60227 | 19.69027
|  | Amaris (Voco) Dimanto | 2.7516 | 5.573442 | 1 | -14.89467 | 20.39787
|  | Empress Direct (IV) Astropol y Astrobrush | -2.9124 | 5.573442 | 1 | -20.55867 | 14.73387
|  | Empress Direct (IV) Con fresas | -2.5723 | 5.573442 | 1 | -20.21857 | 15.07397
|  | Esmalte | 2.5549 | 5.573442 | 1 | -15.09137 | 20.20117
|  | Filtek-Z350XT (3M) Discos Soflex | 2.4282 | 5.573442 | 1 | -15.21807 | 20.07447
| Filtek-Z350XT (3M) Discos Soflex | Amaris (Voco) Con fresas | -0.3842 | 5.573442 | 1 | -18.03047 | 17.26207
|  | Amaris (Voco) Dimanto | 0.3234 | 5.573442 | 1 | -17.32287 | 17.96967
|  | Empress Direct (IV) Astropol y Astrobrush | -5.3406 | 5.573442 | 1 | -22.98687 | 12.30567
|  | Empress Direct (IV) Con fresas | -5.0005 | 5.573442 | 1 | -22.64677 | 12.64577
|  | Esmalte | 0.1267 | 5.573442 | 1 | -17.51957 | 17.77297
|  | Filtek-Z350XT (3M) Con fresas | -2.4282 | 5.573442 | 1 | -20.07447 | 15.21807
Eje X Rz | Amaris (Voco) Con fresas | Amaris (Voco) Dimanto | 0.1594 | 0.1531968 | 1 | -0.3256418 | 0.6444418
|  | Empress Direct (IV) Astropol y Astrobrush | 0.2699 | 0.1531968 | 1 | -0.2151418 | 0.7549418
|  | Empress Direct (IV) Con fresas | 0.2014 | 0.1531968 | 1 | -0.2836418 | 0.6864418
|  | Esmalte | -,776000* | 0.1531968 | 7.998174e-05 | -1.261042 | -0.2909582
|  | Filtek-Z350XT (3M) Con fresas | -0.0075 | 0.1531968 | 1 | -0.4925418 | 0.4775418
|  | Filtek-Z350XT (3M) Discos Soflex | 0.0362 | 0.1531968 | 1 | -0.4488418 | 0.5212418
| Amaris (Voco) Dimanto | Amaris (Voco) Con fresas | -0.1594 | 0.1531968 | 1 | -0.6444418 | 0.3256418
|  | Empress Direct (IV) Astropol y Astrobrush | 0.1105 | 0.1531968 | 1 | -0.3745418 | 0.5955418
|  | Empress Direct (IV) Con fresas | 0.042 | 0.1531968 | 1 | -0.4430418 | 0.5270418
|  | Esmalte | -,935400* | 0.1531968 | 1.471366e-06 | -1.420442 | -0.4503582
|  | Filtek-Z350XT (3M) Con fresas | -0.1669 | 0.1531968 | 1 | -0.6519418 | 0.3181418
|  | Filtek-Z350XT (3M) Discos Soflex | -0.1232 | 0.1531968 | 1 | -0.6082418 | 0.3618418
| Empress Direct (IV) Astropol y Astrobrush | Amaris (Voco) Con fresas | -0.2699 | 0.1531968 | 1 | -0.7549418 | 0.2151418
|  | Amaris (Voco) Dimanto | -0.1105 | 0.1531968 | 1 | -0.5955418 | 0.3745418
|  | Empress Direct (IV) Con fresas | -0.0685 | 0.1531968 | 1 | -0.5535418 | 0.4165418
|  | Esmalte | -1,045900* | 0.1531968 | 8.38988e-08 | -1.530942 | -0.5608582
|  | Filtek-Z350XT (3M) Con fresas | -0.2774 | 0.1531968 | 1 | -0.7624418 | 0.2076418
|  | Filtek-Z350XT (3M) Discos Soflex | -0.2337 | 0.1531968 | 1 | -0.7187418 | 0.2513418
| Empress Direct (IV) Con fresas | Amaris (Voco) Con fresas | -0.2014 | 0.1531968 | 1 | -0.6864418 | 0.2836418
|  | Amaris (Voco) Dimanto | -0.042 | 0.1531968 | 1 | -0.5270418 | 0.4430418
|  | Empress Direct (IV) Astropol y Astrobrush | 0.0685 | 0.1531968 | 1 | -0.4165418 | 0.5535418
|  | Esmalte | -,977400* | 0.1531968 | 4.984312e-07 | -1.462442 | -0.4923582
|  | Filtek-Z350XT (3M) Con fresas | -0.2089 | 0.1531968 | 1 | -0.6939418 | 0.2761418
|  | Filtek-Z350XT (3M) Discos Soflex | -0.1652 | 0.1531968 | 1 | -0.6502418 | 0.3198418
| Esmalte | Amaris (Voco) Con fresas | ,776000* | 0.1531968 | 7.998174e-05 | 0.2909582 | 1.261042
|  | Amaris (Voco) Dimanto | ,935400* | 0.1531968 | 1.471366e-06 | 0.4503582 | 1.420442
|  | Empress Direct (IV) Astropol y Astrobrush | 1,045900* | 0.1531968 | 8.38988e-08 | 0.5608582 | 1.530942
|  | Empress Direct (IV) Con fresas | ,977400* | 0.1531968 | 4.984312e-07 | 0.4923582 | 1.462442
|  | Filtek-Z350XT (3M) Con fresas | ,768500* | 0.1531968 | 9.596098e-05 | 0.2834582 | 1.253542
|  | Filtek-Z350XT (3M) Discos Soflex | ,812200* | 0.1531968 | 3.292044e-05 | 0.3271582 | 1.297242
| Filtek-Z350XT (3M) Con fresas | Amaris (Voco) Con fresas | 0.0075 | 0.1531968 | 1 | -0.4775418 | 0.4925418
|  | Amaris (Voco) Dimanto | 0.1669 | 0.1531968 | 1 | -0.3181418 | 0.6519418
|  | Empress Direct (IV) Astropol y Astrobrush | 0.2774 | 0.1531968 | 1 | -0.2076418 | 0.7624418
|  | Empress Direct (IV) Con fresas | 0.2089 | 0.1531968 | 1 | -0.2761418 | 0.6939418
|  | Esmalte | -,768500* | 0.1531968 | 9.596098e-05 | -1.253542 | -0.2834582
|  | Filtek-Z350XT (3M) Discos Soflex | 0.0437 | 0.1531968 | 1 | -0.4413418 | 0.5287418
| Filtek-Z350XT (3M) Discos Soflex | Amaris (Voco) Con fresas | -0.0362 | 0.1531968 | 1 | -0.5212418 | 0.4488418
|  | Amaris (Voco) Dimanto | 0.1232 | 0.1531968 | 1 | -0.3618418 | 0.6082418
|  | Empress Direct (IV) Astropol y Astrobrush | 0.2337 | 0.1531968 | 1 | -0.2513418 | 0.7187418
|  | Empress Direct (IV) Con fresas | 0.1652 | 0.1531968 | 1 | -0.3198418 | 0.6502418
|  | Esmalte | -,812200* | 0.1531968 | 3.292044e-05 | -1.297242 | -0.3271582
|  | Filtek-Z350XT (3M) Con fresas | -0.0437 | 0.1531968 | 1 | -0.5287418 | 0.4413418
Eje X Rt | Amaris (Voco) Con fresas | Amaris (Voco) Dimanto | 0.0646 | 0.1587586 | 1 | -0.4380513 | 0.5672513
|  | Empress Direct (IV) Astropol y Astrobrush | 0.2516 | 0.1587586 | 1 | -0.2510513 | 0.7542513
|  | Empress Direct (IV) Con fresas | 0.2904 | 0.1587586 | 1 | -0.2122513 | 0.7930513
|  | Esmalte | -,961900* | 0.1587586 | 1.769613e-06 | -1.464551 | -0.4592487
|  | Filtek-Z350XT (3M) Con fresas | 0.0068 | 0.1587586 | 1 | -0.4958513 | 0.5094513
|  | Filtek-Z350XT (3M) Discos Soflex | 0.005 | 0.1587586 | 1 | -0.4976513 | 0.5076513
| Amaris (Voco) Dimanto | Amaris (Voco) Con fresas | -0.0646 | 0.1587586 | 1 | -0.5672513 | 0.4380513
|  | Empress Direct (IV) Astropol y Astrobrush | 0.187 | 0.1587586 | 1 | -0.3156513 | 0.6896513
|  | Empress Direct (IV) Con fresas | 0.2258 | 0.1587586 | 1 | -0.2768513 | 0.7284513
|  | Esmalte | -1,026500* | 0.1587586 | 3.54638e-07 | -1.529151 | -0.5238487
|  | Filtek-Z350XT (3M) Con fresas | -0.0578 | 0.1587586 | 1 | -0.5604513 | 0.4448513
|  | Filtek-Z350XT (3M) Discos Soflex | -0.0596 | 0.1587586 | 1 | -0.5622513 | 0.4430513
| Empress Direct (IV) Astropol y Astrobrush | Amaris (Voco) Con fresas | -0.2516 | 0.1587586 | 1 | -0.7542513 | 0.2510513
|  | Amaris (Voco) Dimanto | -0.187 | 0.1587586 | 1 | -0.6896513 | 0.3156513
|  | Empress Direct (IV) Con fresas | 0.0388 | 0.1587586 | 1 | -0.4638513 | 0.5414513
|  | Esmalte | -1,213500* | 0.1587586 | 3.14855e-09 | -1.716151 | -0.7108487
|  | Filtek-Z350XT (3M) Con fresas | -0.2448 | 0.1587586 | 1 | -0.7474513 | 0.2578513
|  | Filtek-Z350XT (3M) Discos Soflex | -0.2466 | 0.1587586 | 1 | -0.7492513 | 0.2560513
| Empress Direct (IV) Con fresas | Amaris (Voco) Con fresas | -0.2904 | 0.1587586 | 1 | -0.7930513 | 0.2122513
|  | Amaris (Voco) Dimanto | -0.2258 | 0.1587586 | 1 | -0.7284513 | 0.2768513
|  | Empress Direct (IV) Astropol y Astrobrush | -0.0388 | 0.1587586 | 1 | -0.5414513 | 0.4638513
|  | Esmalte | -1,252300* | 0.1587586 | 1.176044e-09 | -1.754951 | -0.7496487
|  | Filtek-Z350XT (3M) Con fresas | -0.2836 | 0.1587586 | 1 | -0.7862513 | 0.2190513
|  | Filtek-Z350XT (3M) Discos Soflex | -0.2854 | 0.1587586 | 1 | -0.7880513 | 0.2172513
| Esmalte | Amaris (Voco) Con fresas | ,961900* | 0.1587586 | 1.769613e-06 | 0.4592487 | 1.464551
|  | Amaris (Voco) Dimanto | 1,026500* | 0.1587586 | 3.54638e-07 | 0.5238487 | 1.529151
|  | Empress Direct (IV) Astropol y Astrobrush | 1,213500* | 0.1587586 | 3.14855e-09 | 0.7108487 | 1.716151
|  | Empress Direct (IV) Con fresas | 1,252300* | 0.1587586 | 1.176044e-09 | 0.7496487 | 1.754951
|  | Filtek-Z350XT (3M) Con fresas | ,968700* | 0.1587586 | 1.495603e-06 | 0.4660487 | 1.471351
|  | Filtek-Z350XT (3M) Discos Soflex | ,966900* | 0.1587586 | 1.563748e-06 | 0.4642487 | 1.469551
| Filtek-Z350XT (3M) Con fresas | Amaris (Voco) Con fresas | -0.0068 | 0.1587586 | 1 | -0.5094513 | 0.4958513
|  | Amaris (Voco) Dimanto | 0.0578 | 0.1587586 | 1 | -0.4448513 | 0.5604513
|  | Empress Direct (IV) Astropol y Astrobrush | 0.2448 | 0.1587586 | 1 | -0.2578513 | 0.7474513
|  | Empress Direct (IV) Con fresas | 0.2836 | 0.1587586 | 1 | -0.2190513 | 0.7862513
|  | Esmalte | -,968700* | 0.1587586 | 1.495603e-06 | -1.471351 | -0.4660487
|  | Filtek-Z350XT (3M) Discos Soflex | -0.0018 | 0.1587586 | 1 | -0.5044513 | 0.5008513
| Filtek-Z350XT (3M) Discos Soflex | Amaris (Voco) Con fresas | -0.005 | 0.1587586 | 1 | -0.5076513 | 0.4976513
|  | Amaris (Voco) Dimanto | 0.0596 | 0.1587586 | 1 | -0.4430513 | 0.5622513
|  | Empress Direct (IV) Astropol y Astrobrush | 0.2466 | 0.1587586 | 1 | -0.2560513 | 0.7492513
|  | Empress Direct (IV) Con fresas | 0.2854 | 0.1587586 | 1 | -0.2172513 | 0.7880513
|  | Esmalte | -,966900* | 0.1587586 | 1.563748e-06 | -1.469551 | -0.4642487
|  | Filtek-Z350XT (3M) Con fresas | 0.0018 | 0.1587586 | 1 | -0.5008513 | 0.5044513
Eje y Rc | Amaris (Voco) Con fresas | Amaris (Voco) Dimanto | 0.1772 | 0.1329107 | 1 | -0.2436133 | 0.5980133
|  | Empress Direct (IV) Astropol y Astrobrush | 0.2896 | 0.1329107 | 0.6948196 | -0.1312133 | 0.7104133
|  | Empress Direct (IV) Con fresas | 0.2136 | 0.1329107 | 1 | -0.2072133 | 0.6344133
|  | Esmalte | -,453600* | 0.1329107 | 0.02369665 | -0.8744133 | -0.03278672
|  | Filtek-Z350XT (3M) Con fresas | 0.1663 | 0.1329107 | 1 | -0.2545133 | 0.5871133
|  | Filtek-Z350XT (3M) Discos Soflex | 0.2126 | 0.1329107 | 1 | -0.2082133 | 0.6334133
| Amaris (Voco) Dimanto | Amaris (Voco) Con fresas | -0.1772 | 0.1329107 | 1 | -0.5980133 | 0.2436133
|  | Empress Direct (IV) Astropol y Astrobrush | 0.1124 | 0.1329107 | 1 | -0.3084133 | 0.5332133
|  | Empress Direct (IV) Con fresas | 0.0364 | 0.1329107 | 1 | -0.3844133 | 0.4572133
|  | Esmalte | -,630800* | 0.1329107 | 0.0002592589 | -1.051613 | -0.2099867
|  | Filtek-Z350XT (3M) Con fresas | -0.0109 | 0.1329107 | 1 | -0.4317133 | 0.4099133
|  | Filtek-Z350XT (3M) Discos Soflex | 0.0354 | 0.1329107 | 1 | -0.3854133 | 0.4562133
| Empress Direct (IV) Astropol y Astrobrush | Amaris (Voco) Con fresas | -0.2896 | 0.1329107 | 0.6948196 | -0.7104133 | 0.1312133
|  | Amaris (Voco) Dimanto | -0.1124 | 0.1329107 | 1 | -0.5332133 | 0.3084133
|  | Empress Direct (IV) Con fresas | -0.076 | 0.1329107 | 1 | -0.4968133 | 0.3448133
|  | Esmalte | -,743200* | 0.1329107 | 1.088093e-05 | -1.164013 | -0.3223867
|  | Filtek-Z350XT (3M) Con fresas | -0.1233 | 0.1329107 | 1 | -0.5441133 | 0.2975133
|  | Filtek-Z350XT (3M) Discos Soflex | -0.077 | 0.1329107 | 1 | -0.4978133 | 0.3438133
| Empress Direct (IV) Con fresas | Amaris (Voco) Con fresas | -0.2136 | 0.1329107 | 1 | -0.6344133 | 0.2072133
|  | Amaris (Voco) Dimanto | -0.0364 | 0.1329107 | 1 | -0.4572133 | 0.3844133
|  | Empress Direct (IV) Astropol y Astrobrush | 0.076 | 0.1329107 | 1 | -0.3448133 | 0.4968133
|  | Esmalte | -,667200* | 0.1329107 | 9.472573e-05 | -1.088013 | -0.2463867
|  | Filtek-Z350XT (3M) Con fresas | -0.0473 | 0.1329107 | 1 | -0.4681133 | 0.3735133
|  | Filtek-Z350XT (3M) Discos Soflex | -0.001 | 0.1329107 | 1 | -0.4218133 | 0.4198133
| Esmalte | Amaris (Voco) Con fresas | ,453600* | 0.1329107 | 0.02369665 | 0.03278672 | 0.8744133
|  | Amaris (Voco) Dimanto | ,630800* | 0.1329107 | 0.0002592589 | 0.2099867 | 1.051613
|  | Empress Direct (IV) Astropol y Astrobrush | ,743200* | 0.1329107 | 1.088093e-05 | 0.3223867 | 1.164013
|  | Empress Direct (IV) Con fresas | ,667200* | 0.1329107 | 9.472573e-05 | 0.2463867 | 1.088013
|  | Filtek-Z350XT (3M) Con fresas | ,619900* | 0.1329107 | 0.0003489661 | 0.1990867 | 1.040713
|  | Filtek-Z350XT (3M) Discos Soflex | ,666200* | 0.1329107 | 9.740996e-05 | 0.2453867 | 1.087013
| Filtek-Z350XT (3M) Con fresas | Amaris (Voco) Con fresas | -0.1663 | 0.1329107 | 1 | -0.5871133 | 0.2545133
|  | Amaris (Voco) Dimanto | 0.0109 | 0.1329107 | 1 | -0.4099133 | 0.4317133
|  | Empress Direct (IV) Astropol y Astrobrush | 0.1233 | 0.1329107 | 1 | -0.2975133 | 0.5441133
|  | Empress Direct (IV) Con fresas | 0.0473 | 0.1329107 | 1 | -0.3735133 | 0.4681133
|  | Esmalte | -,619900* | 0.1329107 | 0.0003489661 | -1.040713 | -0.1990867
|  | Filtek-Z350XT (3M) Discos Soflex | 0.0463 | 0.1329107 | 1 | -0.3745133 | 0.4671133
| Filtek-Z350XT (3M) Discos Soflex | Amaris (Voco) Con fresas | -0.2126 | 0.1329107 | 1 | -0.6334133 | 0.2082133
|  | Amaris (Voco) Dimanto | -0.0354 | 0.1329107 | 1 | -0.4562133 | 0.3854133
|  | Empress Direct (IV) Astropol y Astrobrush | 0.077 | 0.1329107 | 1 | -0.3438133 | 0.4978133
|  | Empress Direct (IV) Con fresas | 0.001 | 0.1329107 | 1 | -0.4198133 | 0.4218133
|  | Esmalte | -,666200* | 0.1329107 | 9.740996e-05 | -1.087013 | -0.2453867
|  | Filtek-Z350XT (3M) Con fresas | -0.0463 | 0.1329107 | 1 | -0.4671133 | 0.3745133
Eje y Ra | Amaris (Voco) Con fresas | Amaris (Voco) Dimanto | ,169700* | 0.01772588 | 1.400553e-12 | 0.1135775 | 0.2258225
|  | Empress Direct (IV) Astropol y Astrobrush | ,182900* | 0.01772588 | 7.637228e-14 | 0.1267775 | 0.2390225
|  | Empress Direct (IV) Con fresas | 0.0219 | 0.01772588 | 1 | -0.03422252 | 0.07802252
|  | Esmalte | ,095000* | 0.01772588 | 2.644938e-05 | 0.03887748 | 0.1511225
|  | Filtek-Z350XT (3M) Con fresas | 0.0334 | 0.01772588 | 1 | -0.02272252 | 0.08952252
|  | Filtek-Z350XT (3M) Discos Soflex | ,170400* | 0.01772588 | 1.198808e-12 | 0.1142775 | 0.2265225
| Amaris (Voco) Dimanto | Amaris (Voco) Con fresas | -,169700* | 0.01772588 | 1.400553e-12 | -0.2258225 | -0.1135775
|  | Empress Direct (IV) Astropol y Astrobrush | 0.0132 | 0.01772588 | 1 | -0.04292252 | 0.06932252
|  | Empress Direct (IV) Con fresas | -,147800* | 0.01772588 | 1.922886e-10 | -0.2039225 | -0.09167748
|  | Esmalte | -,074700* | 0.01772588 | 0.001710559 | -0.1308225 | -0.01857748
|  | Filtek-Z350XT (3M) Con fresas | -,136300* | 0.01772588 | 2.61956e-09 | -0.1924225 | -0.08017748
|  | Filtek-Z350XT (3M) Discos Soflex | 0.0007 | 0.01772588 | 1 | -0.05542252 | 0.05682252
| Empress Direct (IV) Astropol y Astrobrush | Amaris (Voco) Con fresas | -,182900* | 0.01772588 | 7.637228e-14 | -0.2390225 | -0.1267775
|  | Amaris (Voco) Dimanto | -0.0132 | 0.01772588 | 1 | -0.06932252 | 0.04292252
|  | Empress Direct (IV) Con fresas | -,161000* | 0.01772588 | 9.780614e-12 | -0.2171225 | -0.1048775
|  | Esmalte | -,087900* | 0.01772588 | 0.0001187842 | -0.1440225 | -0.03177748
|  | Filtek-Z350XT (3M) Con fresas | -,149500* | 0.01772588 | 1.308243e-10 | -0.2056225 | -0.09337748
|  | Filtek-Z350XT (3M) Discos Soflex | -0.0125 | 0.01772588 | 1 | -0.06862252 | 0.04362252
| Empress Direct (IV) Con fresas | Amaris (Voco) Con fresas | -0.0219 | 0.01772588 | 1 | -0.07802252 | 0.03422252
|  | Amaris (Voco) Dimanto | ,147800* | 0.01772588 | 1.922886e-10 | 0.09167748 | 0.2039225
|  | Empress Direct (IV) Astropol y Astrobrush | ,161000* | 0.01772588 | 9.780614e-12 | 0.1048775 | 0.2171225
|  | Esmalte | ,073100* | 0.01772588 | 0.002332147 | 0.01697748 | 0.1292225
|  | Filtek-Z350XT (3M) Con fresas | 0.0115 | 0.01772588 | 1 | -0.04462252 | 0.06762252
|  | Filtek-Z350XT (3M) Discos Soflex | ,148500* | 0.01772588 | 1.64082e-10 | 0.09237748 | 0.2046225
| Esmalte | Amaris (Voco) Con fresas | -,095000* | 0.01772588 | 2.644938e-05 | -0.1511225 | -0.03887748
|  | Amaris (Voco) Dimanto | ,074700* | 0.01772588 | 0.001710559 | 0.01857748 | 0.1308225
|  | Empress Direct (IV) Astropol y Astrobrush | ,087900* | 0.01772588 | 0.0001187842 | 0.03177748 | 0.1440225
|  | Empress Direct (IV) Con fresas | -,073100* | 0.01772588 | 0.002332147 | -0.1292225 | -0.01697748
|  | Filtek-Z350XT (3M) Con fresas | -,061600* | 0.01772588 | 0.01952407 | -0.1177225 | -0.005477481
|  | Filtek-Z350XT (3M) Discos Soflex | ,075400* | 0.01772588 | 0.00149214 | 0.01927748 | 0.1315225
| Filtek-Z350XT (3M) Con fresas | Amaris (Voco) Con fresas | -0.0334 | 0.01772588 | 1 | -0.08952252 | 0.02272252
|  | Amaris (Voco) Dimanto | ,136300* | 0.01772588 | 2.61956e-09 | 0.08017748 | 0.1924225
|  | Empress Direct (IV) Astropol y Astrobrush | ,149500* | 0.01772588 | 1.308243e-10 | 0.09337748 | 0.2056225
|  | Empress Direct (IV) Con fresas | -0.0115 | 0.01772588 | 1 | -0.06762252 | 0.04462252
|  | Esmalte | ,061600* | 0.01772588 | 0.01952407 | 0.005477481 | 0.1177225
|  | Filtek-Z350XT (3M) Discos Soflex | ,137000* | 0.01772588 | 2.234171e-09 | 0.08087748 | 0.1931225
| Filtek-Z350XT (3M) Discos Soflex | Amaris (Voco) Con fresas | -,170400* | 0.01772588 | 1.198808e-12 | -0.2265225 | -0.1142775
|  | Amaris (Voco) Dimanto | -0.0007 | 0.01772588 | 1 | -0.05682252 | 0.05542252
|  | Empress Direct (IV) Astropol y Astrobrush | 0.0125 | 0.01772588 | 1 | -0.04362252 | 0.06862252
|  | Empress Direct (IV) Con fresas | -,148500* | 0.01772588 | 1.64082e-10 | -0.2046225 | -0.09237748
|  | Esmalte | -,075400* | 0.01772588 | 0.00149214 | -0.1315225 | -0.01927748
|  | Filtek-Z350XT (3M) Con fresas | -,137000* | 0.01772588 | 2.234171e-09 | -0.1931225 | -0.08087748
Eje y Rku | Amaris (Voco) Con fresas | Amaris (Voco) Dimanto | -11.4271 | 8.995251 | 1 | -39.90728 | 17.05308
|  | Empress Direct (IV) Astropol y Astrobrush | -23.1456 | 8.995251 | 0.2613729 | -51.62578 | 5.334582
|  | Empress Direct (IV) Con fresas | 2.8162 | 8.995251 | 1 | -25.66398 | 31.29638
|  | Esmalte | -23.2969 | 8.995251 | 0.2501298 | -51.77708 | 5.183282
|  | Filtek-Z350XT (3M) Con fresas | 0.5892 | 8.995251 | 1 | -27.89098 | 29.06938
|  | Filtek-Z350XT (3M) Discos Soflex | -3.4289 | 8.995251 | 1 | -31.90908 | 25.05128
| Amaris (Voco) Dimanto | Amaris (Voco) Con fresas | 11.4271 | 8.995251 | 1 | -17.05308 | 39.90728
|  | Empress Direct (IV) Astropol y Astrobrush | -11.7185 | 8.995251 | 1 | -40.19868 | 16.76168
|  | Empress Direct (IV) Con fresas | 14.2433 | 8.995251 | 1 | -14.23688 | 42.72348
|  | Esmalte | -11.8698 | 8.995251 | 1 | -40.34998 | 16.61038
|  | Filtek-Z350XT (3M) Con fresas | 12.0163 | 8.995251 | 1 | -16.46388 | 40.49648
|  | Filtek-Z350XT (3M) Discos Soflex | 7.9982 | 8.995251 | 1 | -20.48198 | 36.47838
| Empress Direct (IV) Astropol y Astrobrush | Amaris (Voco) Con fresas | 23.1456 | 8.995251 | 0.2613729 | -5.334582 | 51.62578
|  | Amaris (Voco) Dimanto | 11.7185 | 8.995251 | 1 | -16.76168 | 40.19868
|  | Empress Direct (IV) Con fresas | 25.9618 | 8.995251 | 0.1120339 | -2.518382 | 54.44198
|  | Esmalte | -0.1513 | 8.995251 | 1 | -28.63148 | 28.32888
|  | Filtek-Z350XT (3M) Con fresas | 23.7348 | 8.995251 | 0.2200201 | -4.745382 | 52.21498
|  | Filtek-Z350XT (3M) Discos Soflex | 19.7167 | 8.995251 | 0.673894 | -8.763482 | 48.19688
| Empress Direct (IV) Con fresas | Amaris (Voco) Con fresas | -2.8162 | 8.995251 | 1 | -31.29638 | 25.66398
|  | Amaris (Voco) Dimanto | -14.2433 | 8.995251 | 1 | -42.72348 | 14.23688
|  | Empress Direct (IV) Astropol y Astrobrush | -25.9618 | 8.995251 | 0.1120339 | -54.44198 | 2.518382
|  | Esmalte | -26.1131 | 8.995251 | 0.1068696 | -54.59328 | 2.367082
|  | Filtek-Z350XT (3M) Con fresas | -2.227 | 8.995251 | 1 | -30.70718 | 26.25318
|  | Filtek-Z350XT (3M) Discos Soflex | -6.2451 | 8.995251 | 1 | -34.72528 | 22.23508
| Esmalte | Amaris (Voco) Con fresas | 23.2969 | 8.995251 | 0.2501298 | -5.183282 | 51.77708
|  | Amaris (Voco) Dimanto | 11.8698 | 8.995251 | 1 | -16.61038 | 40.34998
|  | Empress Direct (IV) Astropol y Astrobrush | 0.1513 | 8.995251 | 1 | -28.32888 | 28.63148
|  | Empress Direct (IV) Con fresas | 26.1131 | 8.995251 | 0.1068696 | -2.367082 | 54.59328
|  | Filtek-Z350XT (3M) Con fresas | 23.8861 | 8.995251 | 0.2104099 | -4.594082 | 52.36628
|  | Filtek-Z350XT (3M) Discos Soflex | 19.868 | 8.995251 | 0.6476306 | -8.612182 | 48.34818
| Filtek-Z350XT (3M) Con fresas | Amaris (Voco) Con fresas | -0.5892 | 8.995251 | 1 | -29.06938 | 27.89098
|  | Amaris (Voco) Dimanto | -12.0163 | 8.995251 | 1 | -40.49648 | 16.46388
|  | Empress Direct (IV) Astropol y Astrobrush | -23.7348 | 8.995251 | 0.2200201 | -52.21498 | 4.745382
|  | Empress Direct (IV) Con fresas | 2.227 | 8.995251 | 1 | -26.25318 | 30.70718
|  | Esmalte | -23.8861 | 8.995251 | 0.2104099 | -52.36628 | 4.594082
|  | Filtek-Z350XT (3M) Discos Soflex | -4.0181 | 8.995251 | 1 | -32.49828 | 24.46208
| Filtek-Z350XT (3M) Discos Soflex | Amaris (Voco) Con fresas | 3.4289 | 8.995251 | 1 | -25.05128 | 31.90908
|  | Amaris (Voco) Dimanto | -7.9982 | 8.995251 | 1 | -36.47838 | 20.48198
|  | Empress Direct (IV) Astropol y Astrobrush | -19.7167 | 8.995251 | 0.673894 | -48.19688 | 8.763482
|  | Empress Direct (IV) Con fresas | 6.2451 | 8.995251 | 1 | -22.23508 | 34.72528
|  | Esmalte | -19.868 | 8.995251 | 0.6476306 | -48.34818 | 8.612182
|  | Filtek-Z350XT (3M) Con fresas | 4.0181 | 8.995251 | 1 | -24.46208 | 32.49828
Eje y Rz | Amaris (Voco) Con fresas | Amaris (Voco) Dimanto | 1.0973 | 0.6367251 | 1 | -0.9186578 | 3.113258
|  | Empress Direct (IV) Astropol y Astrobrush | 1.2329 | 0.6367251 | 1 | -0.7830578 | 3.248858
|  | Empress Direct (IV) Con fresas | 1.2855 | 0.6367251 | 1 | -0.7304578 | 3.301458
|  | Esmalte | -0.2601 | 0.6367251 | 1 | -2.276058 | 1.755858
|  | Filtek-Z350XT (3M) Con fresas | 1.3403 | 0.6367251 | 0.8250118 | -0.6756578 | 3.356258
|  | Filtek-Z350XT (3M) Discos Soflex | 1.329 | 0.6367251 | 0.8592617 | -0.6869578 | 3.344958
| Amaris (Voco) Dimanto | Amaris (Voco) Con fresas | -1.0973 | 0.6367251 | 1 | -3.113258 | 0.9186578
|  | Empress Direct (IV) Astropol y Astrobrush | 0.1356 | 0.6367251 | 1 | -1.880358 | 2.151558
|  | Empress Direct (IV) Con fresas | 0.1882 | 0.6367251 | 1 | -1.827758 | 2.204158
|  | Esmalte | -1.3574 | 0.6367251 | 0.7754402 | -3.373358 | 0.6585578
|  | Filtek-Z350XT (3M) Con fresas | 0.243 | 0.6367251 | 1 | -1.772958 | 2.258958
|  | Filtek-Z350XT (3M) Discos Soflex | 0.2317 | 0.6367251 | 1 | -1.784258 | 2.247658
| Empress Direct (IV) Astropol y Astrobrush | Amaris (Voco) Con fresas | -1.2329 | 0.6367251 | 1 | -3.248858 | 0.7830578
|  | Amaris (Voco) Dimanto | -0.1356 | 0.6367251 | 1 | -2.151558 | 1.880358
|  | Empress Direct (IV) Con fresas | 0.0526 | 0.6367251 | 1 | -1.963358 | 2.068558
|  | Esmalte | -1.493 | 0.6367251 | 0.4662249 | -3.508958 | 0.5229578
|  | Filtek-Z350XT (3M) Con fresas | 0.1074 | 0.6367251 | 1 | -1.908558 | 2.123358
|  | Filtek-Z350XT (3M) Discos Soflex | 0.0961 | 0.6367251 | 1 | -1.919858 | 2.112058
| Empress Direct (IV) Con fresas | Amaris (Voco) Con fresas | -1.2855 | 0.6367251 | 1 | -3.301458 | 0.7304578
|  | Amaris (Voco) Dimanto | -0.1882 | 0.6367251 | 1 | -2.204158 | 1.827758
|  | Empress Direct (IV) Astropol y Astrobrush | -0.0526 | 0.6367251 | 1 | -2.068558 | 1.963358
|  | Esmalte | -1.5456 | 0.6367251 | 0.3796143 | -3.561558 | 0.4703578
|  | Filtek-Z350XT (3M) Con fresas | 0.0548 | 0.6367251 | 1 | -1.961158 | 2.070758
|  | Filtek-Z350XT (3M) Discos Soflex | 0.0435 | 0.6367251 | 1 | -1.972458 | 2.059458
| Esmalte | Amaris (Voco) Con fresas | 0.2601 | 0.6367251 | 1 | -1.755858 | 2.276058
|  | Amaris (Voco) Dimanto | 1.3574 | 0.6367251 | 0.7754402 | -0.6585578 | 3.373358
|  | Empress Direct (IV) Astropol y Astrobrush | 1.493 | 0.6367251 | 0.4662249 | -0.5229578 | 3.508958
|  | Empress Direct (IV) Con fresas | 1.5456 | 0.6367251 | 0.3796143 | -0.4703578 | 3.561558
|  | Filtek-Z350XT (3M) Con fresas | 1.6004 | 0.6367251 | 0.3049983 | -0.4155578 | 3.616358
|  | Filtek-Z350XT (3M) Discos Soflex | 1.5891 | 0.6367251 | 0.3192027 | -0.4268578 | 3.605058
| Filtek-Z350XT (3M) Con fresas | Amaris (Voco) Con fresas | -1.3403 | 0.6367251 | 0.8250118 | -3.356258 | 0.6756578
|  | Amaris (Voco) Dimanto | -0.243 | 0.6367251 | 1 | -2.258958 | 1.772958
|  | Empress Direct (IV) Astropol y Astrobrush | -0.1074 | 0.6367251 | 1 | -2.123358 | 1.908558
|  | Empress Direct (IV) Con fresas | -0.0548 | 0.6367251 | 1 | -2.070758 | 1.961158
|  | Esmalte | -1.6004 | 0.6367251 | 0.3049983 | -3.616358 | 0.4155578
|  | Filtek-Z350XT (3M) Discos Soflex | -0.0113 | 0.6367251 | 1 | -2.027258 | 2.004658
| Filtek-Z350XT (3M) Discos Soflex | Amaris (Voco) Con fresas | -1.329 | 0.6367251 | 0.8592617 | -3.344958 | 0.6869578
|  | Amaris (Voco) Dimanto | -0.2317 | 0.6367251 | 1 | -2.247658 | 1.784258
|  | Empress Direct (IV) Astropol y Astrobrush | -0.0961 | 0.6367251 | 1 | -2.112058 | 1.919858
|  | Empress Direct (IV) Con fresas | -0.0435 | 0.6367251 | 1 | -2.059458 | 1.972458
|  | Esmalte | -1.5891 | 0.6367251 | 0.3192027 | -3.605058 | 0.4268578
|  | Filtek-Z350XT (3M) Con fresas | 0.0113 | 0.6367251 | 1 | -2.004658 | 2.027258
Eje y Rt | Amaris (Voco) Con fresas | Amaris (Voco) Dimanto | 1.48442 | 0.643946 | 0.5136921 | -0.5544001 | 3.52324
|  | Empress Direct (IV) Astropol y Astrobrush | 1.615 | 0.643946 | 0.3093479 | -0.4238201 | 3.65382
|  | Empress Direct (IV) Con fresas | 1.297 | 0.643946 | 1 | -0.7418201 | 3.33582
|  | Esmalte | -0.3224 | 0.643946 | 1 | -2.36122 | 1.71642
|  | Filtek-Z350XT (3M) Con fresas | 1.3246 | 0.643946 | 0.9204628 | -0.7142201 | 3.36342
|  | Filtek-Z350XT (3M) Discos Soflex | 1.7377 | 0.643946 | 0.1875031 | -0.3011201 | 3.77652
| Amaris (Voco) Dimanto | Amaris (Voco) Con fresas | -1.48442 | 0.643946 | 0.5136921 | -3.52324 | 0.5544001
|  | Empress Direct (IV) Astropol y Astrobrush | 0.13058 | 0.643946 | 1 | -1.90824 | 2.1694
|  | Empress Direct (IV) Con fresas | -0.18742 | 0.643946 | 1 | -2.22624 | 1.8514
|  | Esmalte | -1.80682 | 0.643946 | 0.1400242 | -3.84564 | 0.2320001
|  | Filtek-Z350XT (3M) Con fresas | -0.15982 | 0.643946 | 1 | -2.19864 | 1.879
|  | Filtek-Z350XT (3M) Discos Soflex | 0.25328 | 0.643946 | 1 | -1.78554 | 2.2921
| Empress Direct (IV) Astropol y Astrobrush | Amaris (Voco) Con fresas | -1.615 | 0.643946 | 0.3093479 | -3.65382 | 0.4238201
|  | Amaris (Voco) Dimanto | -0.13058 | 0.643946 | 1 | -2.1694 | 1.90824
|  | Empress Direct (IV) Con fresas | -0.318 | 0.643946 | 1 | -2.35682 | 1.72082
|  | Esmalte | -1.9374 | 0.643946 | 0.07915415 | -3.97622 | 0.1014201
|  | Filtek-Z350XT (3M) Con fresas | -0.2904 | 0.643946 | 1 | -2.32922 | 1.74842
|  | Filtek-Z350XT (3M) Discos Soflex | 0.1227 | 0.643946 | 1 | -1.91612 | 2.16152
| Empress Direct (IV) Con fresas | Amaris (Voco) Con fresas | -1.297 | 0.643946 | 1 | -3.33582 | 0.7418201
|  | Amaris (Voco) Dimanto | 0.18742 | 0.643946 | 1 | -1.8514 | 2.22624
|  | Empress Direct (IV) Astropol y Astrobrush | 0.318 | 0.643946 | 1 | -1.72082 | 2.35682
|  | Esmalte | -1.6194 | 0.643946 | 0.3039645 | -3.65822 | 0.4194201
|  | Filtek-Z350XT (3M) Con fresas | 0.0276 | 0.643946 | 1 | -2.01122 | 2.06642
|  | Filtek-Z350XT (3M) Discos Soflex | 0.4407 | 0.643946 | 1 | -1.59812 | 2.47952
| Esmalte | Amaris (Voco) Con fresas | 0.3224 | 0.643946 | 1 | -1.71642 | 2.36122
|  | Amaris (Voco) Dimanto | 1.80682 | 0.643946 | 0.1400242 | -0.2320001 | 3.84564
|  | Empress Direct (IV) Astropol y Astrobrush | 1.9374 | 0.643946 | 0.07915415 | -0.1014201 | 3.97622
|  | Empress Direct (IV) Con fresas | 1.6194 | 0.643946 | 0.3039645 | -0.4194201 | 3.65822
|  | Filtek-Z350XT (3M) Con fresas | 1.647 | 0.643946 | 0.2720829 | -0.3918201 | 3.68582
|  | Filtek-Z350XT (3M) Discos Soflex | 2,06010* | 0.643946 | 0.04532624 | 0.02127988 | 4.09892
| Filtek-Z350XT (3M) Con fresas | Amaris (Voco) Con fresas | -1.3246 | 0.643946 | 0.9204628 | -3.36342 | 0.7142201
|  | Amaris (Voco) Dimanto | 0.15982 | 0.643946 | 1 | -1.879 | 2.19864
|  | Empress Direct (IV) Astropol y Astrobrush | 0.2904 | 0.643946 | 1 | -1.74842 | 2.32922
|  | Empress Direct (IV) Con fresas | -0.0276 | 0.643946 | 1 | -2.06642 | 2.01122
|  | Esmalte | -1.647 | 0.643946 | 0.2720829 | -3.68582 | 0.3918201
|  | Filtek-Z350XT (3M) Discos Soflex | 0.4131 | 0.643946 | 1 | -1.62572 | 2.45192
| Filtek-Z350XT (3M) Discos Soflex | Amaris (Voco) Con fresas | -1.7377 | 0.643946 | 0.1875031 | -3.77652 | 0.3011201
|  | Amaris (Voco) Dimanto | -0.25328 | 0.643946 | 1 | -2.2921 | 1.78554
|  | Empress Direct (IV) Astropol y Astrobrush | -0.1227 | 0.643946 | 1 | -2.16152 | 1.91612
|  | Empress Direct (IV) Con fresas | -0.4407 | 0.643946 | 1 | -2.47952 | 1.59812
|  | Esmalte | -2,06010* | 0.643946 | 0.04532624 | -4.09892 | -0.02127988
|  | Filtek-Z350XT (3M) Con fresas | -0.4131 | 0.643946 | 1 | -2.45192 | 1.62572
Eje z Rc | Amaris (Voco) Con fresas | Amaris (Voco) Dimanto | 0.0458 | 0.1266584 | 1 | -0.3552176 | 0.4468176
|  | Empress Direct (IV) Astropol y Astrobrush | 0.2062 | 0.1266584 | 1 | -0.1948176 | 0.6072176
|  | Empress Direct (IV) Con fresas | 0.0742 | 0.1266584 | 1 | -0.3268176 | 0.4752176
|  | Esmalte | -,839400* | 0.1266584 | 1.864721e-07 | -1.240418 | -0.4383824
|  | Filtek-Z350XT (3M) Con fresas | -0.0396 | 0.1266584 | 1 | -0.4406176 | 0.3614176
|  | Filtek-Z350XT (3M) Discos Soflex | 0.0439 | 0.1266584 | 1 | -0.3571176 | 0.4449176
| Amaris (Voco) Dimanto | Amaris (Voco) Con fresas | -0.0458 | 0.1266584 | 1 | -0.4468176 | 0.3552176
|  | Empress Direct (IV) Astropol y Astrobrush | 0.1604 | 0.1266584 | 1 | -0.2406176 | 0.5614176
|  | Empress Direct (IV) Con fresas | 0.0284 | 0.1266584 | 1 | -0.3726176 | 0.4294176
|  | Esmalte | -,885200* | 0.1266584 | 4.388379e-08 | -1.286218 | -0.4841824
|  | Filtek-Z350XT (3M) Con fresas | -0.0854 | 0.1266584 | 1 | -0.4864176 | 0.3156176
|  | Filtek-Z350XT (3M) Discos Soflex | -0.0019 | 0.1266584 | 1 | -0.4029176 | 0.3991176
| Empress Direct (IV) Astropol y Astrobrush | Amaris (Voco) Con fresas | -0.2062 | 0.1266584 | 1 | -0.6072176 | 0.1948176
|  | Amaris (Voco) Dimanto | -0.1604 | 0.1266584 | 1 | -0.5614176 | 0.2406176
|  | Empress Direct (IV) Con fresas | -0.132 | 0.1266584 | 1 | -0.5330176 | 0.2690176
|  | Esmalte | -1,045600* | 0.1266584 | 2.682316e-10 | -1.446618 | -0.6445824
|  | Filtek-Z350XT (3M) Con fresas | -0.2458 | 0.1266584 | 1 | -0.6468176 | 0.1552176
|  | Filtek-Z350XT (3M) Discos Soflex | -0.1623 | 0.1266584 | 1 | -0.5633176 | 0.2387176
| Empress Direct (IV) Con fresas | Amaris (Voco) Con fresas | -0.0742 | 0.1266584 | 1 | -0.4752176 | 0.3268176
|  | Amaris (Voco) Dimanto | -0.0284 | 0.1266584 | 1 | -0.4294176 | 0.3726176
|  | Empress Direct (IV) Astropol y Astrobrush | 0.132 | 0.1266584 | 1 | -0.2690176 | 0.5330176
|  | Esmalte | -,913600* | 0.1266584 | 1.782814e-08 | -1.314618 | -0.5125824
|  | Filtek-Z350XT (3M) Con fresas | -0.1138 | 0.1266584 | 1 | -0.5148176 | 0.2872176
|  | Filtek-Z350XT (3M) Discos Soflex | -0.0303 | 0.1266584 | 1 | -0.4313176 | 0.3707176
| Esmalte | Amaris (Voco) Con fresas | ,839400* | 0.1266584 | 1.864721e-07 | 0.4383824 | 1.240418
|  | Amaris (Voco) Dimanto | ,885200* | 0.1266584 | 4.388379e-08 | 0.4841824 | 1.286218
|  | Empress Direct (IV) Astropol y Astrobrush | 1,045600* | 0.1266584 | 2.682316e-10 | 0.6445824 | 1.446618
|  | Empress Direct (IV) Con fresas | ,913600* | 0.1266584 | 1.782814e-08 | 0.5125824 | 1.314618
|  | Filtek-Z350XT (3M) Con fresas | ,799800* | 0.1266584 | 6.458219e-07 | 0.3987824 | 1.200818
|  | Filtek-Z350XT (3M) Discos Soflex | ,883300* | 0.1266584 | 4.660579e-08 | 0.4822824 | 1.284318
| Filtek-Z350XT (3M) Con fresas | Amaris (Voco) Con fresas | 0.0396 | 0.1266584 | 1 | -0.3614176 | 0.4406176
|  | Amaris (Voco) Dimanto | 0.0854 | 0.1266584 | 1 | -0.3156176 | 0.4864176
|  | Empress Direct (IV) Astropol y Astrobrush | 0.2458 | 0.1266584 | 1 | -0.1552176 | 0.6468176
|  | Empress Direct (IV) Con fresas | 0.1138 | 0.1266584 | 1 | -0.2872176 | 0.5148176
|  | Esmalte | -,799800* | 0.1266584 | 6.458219e-07 | -1.200818 | -0.3987824
|  | Filtek-Z350XT (3M) Discos Soflex | 0.0835 | 0.1266584 | 1 | -0.3175176 | 0.4845176
| Filtek-Z350XT (3M) Discos Soflex | Amaris (Voco) Con fresas | -0.0439 | 0.1266584 | 1 | -0.4449176 | 0.3571176
|  | Amaris (Voco) Dimanto | 0.0019 | 0.1266584 | 1 | -0.3991176 | 0.4029176
|  | Empress Direct (IV) Astropol y Astrobrush | 0.1623 | 0.1266584 | 1 | -0.2387176 | 0.5633176
|  | Empress Direct (IV) Con fresas | 0.0303 | 0.1266584 | 1 | -0.3707176 | 0.4313176
|  | Esmalte | -,883300* | 0.1266584 | 4.660579e-08 | -1.284318 | -0.4822824
|  | Filtek-Z350XT (3M) Con fresas | -0.0835 | 0.1266584 | 1 | -0.4845176 | 0.3175176
Eje z Ra | Amaris (Voco) Con fresas | Amaris (Voco) Dimanto | ,156500* | 0.009398953 | 1.964973e-23 | 0.1267416 | 0.1862584
|  | Empress Direct (IV) Astropol y Astrobrush | ,167500* | 0.009398953 | 5.694608e-25 | 0.1377416 | 0.1972584
|  | Empress Direct (IV) Con fresas | 0.0055 | 0.009398953 | 1 | -0.02425836 | 0.03525836
|  | Esmalte | ,062000* | 0.009398953 | 2.10829e-07 | 0.03224164 | 0.09175836
|  | Filtek-Z350XT (3M) Con fresas | 0.0035 | 0.009398953 | 1 | -0.02625836 | 0.03325836
|  | Filtek-Z350XT (3M) Discos Soflex | ,151000* | 0.009398953 | 1.225905e-22 | 0.1212416 | 0.1807584
| Amaris (Voco) Dimanto | Amaris (Voco) Con fresas | -,156500* | 0.009398953 | 1.964973e-23 | -0.1862584 | -0.1267416
|  | Empress Direct (IV) Astropol y Astrobrush | 0.011 | 0.009398953 | 1 | -0.01875836 | 0.04075836
|  | Empress Direct (IV) Con fresas | -,151000* | 0.009398953 | 1.225905e-22 | -0.1807584 | -0.1212416
|  | Esmalte | -,094500* | 0.009398953 | 2.128585e-13 | -0.1242584 | -0.06474164
|  | Filtek-Z350XT (3M) Con fresas | -,153000* | 0.009398953 | 6.269998e-23 | -0.1827584 | -0.1232416
|  | Filtek-Z350XT (3M) Discos Soflex | -0.0055 | 0.009398953 | 1 | -0.03525836 | 0.02425836
| Empress Direct (IV) Astropol y Astrobrush | Amaris (Voco) Con fresas | -,167500* | 0.009398953 | 5.694608e-25 | -0.1972584 | -0.1377416
|  | Amaris (Voco) Dimanto | -0.011 | 0.009398953 | 1 | -0.04075836 | 0.01875836
|  | Empress Direct (IV) Con fresas | -,162000* | 0.009398953 | 3.279763e-24 | -0.1917584 | -0.1322416
|  | Esmalte | -,105500* | 0.009398953 | 2.391834e-15 | -0.1352584 | -0.07574164
|  | Filtek-Z350XT (3M) Con fresas | -,164000* | 0.009398953 | 1.727361e-24 | -0.1937584 | -0.1342416
|  | Filtek-Z350XT (3M) Discos Soflex | -0.0165 | 0.009398953 | 1 | -0.04625836 | 0.01325836
| Empress Direct (IV) Con fresas | Amaris (Voco) Con fresas | -0.0055 | 0.009398953 | 1 | -0.03525836 | 0.02425836
|  | Amaris (Voco) Dimanto | ,151000* | 0.009398953 | 1.225905e-22 | 0.1212416 | 0.1807584
|  | Empress Direct (IV) Astropol y Astrobrush | ,162000* | 0.009398953 | 3.279763e-24 | 0.1322416 | 0.1917584
|  | Esmalte | ,056500* | 0.009398953 | 2.132553e-06 | 0.02674164 | 0.08625836
|  | Filtek-Z350XT (3M) Con fresas | -0.002 | 0.009398953 | 1 | -0.03175836 | 0.02775836
|  | Filtek-Z350XT (3M) Discos Soflex | ,145500* | 0.009398953 | 7.971943e-22 | 0.1157416 | 0.1752584
| Esmalte | Amaris (Voco) Con fresas | -,062000* | 0.009398953 | 2.10829e-07 | -0.09175836 | -0.03224164
|  | Amaris (Voco) Dimanto | ,094500* | 0.009398953 | 2.128585e-13 | 0.06474164 | 0.1242584
|  | Empress Direct (IV) Astropol y Astrobrush | ,105500* | 0.009398953 | 2.391834e-15 | 0.07574164 | 0.1352584
|  | Empress Direct (IV) Con fresas | -,056500* | 0.009398953 | 2.132553e-06 | -0.08625836 | -0.02674164
|  | Filtek-Z350XT (3M) Con fresas | -,058500* | 0.009398953 | 9.235871e-07 | -0.08825836 | -0.02874164
|  | Filtek-Z350XT (3M) Discos Soflex | ,089000* | 0.009398953 | 2.114537e-12 | 0.05924164 | 0.1187584
| Filtek-Z350XT (3M) Con fresas | Amaris (Voco) Con fresas | -0.0035 | 0.009398953 | 1 | -0.03325836 | 0.02625836
|  | Amaris (Voco) Dimanto | ,153000* | 0.009398953 | 6.269998e-23 | 0.1232416 | 0.1827584
|  | Empress Direct (IV) Astropol y Astrobrush | ,164000* | 0.009398953 | 1.727361e-24 | 0.1342416 | 0.1937584
|  | Empress Direct (IV) Con fresas | 0.002 | 0.009398953 | 1 | -0.02775836 | 0.03175836
|  | Esmalte | ,058500* | 0.009398953 | 9.235871e-07 | 0.02874164 | 0.08825836
|  | Filtek-Z350XT (3M) Discos Soflex | ,147500* | 0.009398953 | 4.015878e-22 | 0.1177416 | 0.1772584
| Filtek-Z350XT (3M) Discos Soflex | Amaris (Voco) Con fresas | -,151000* | 0.009398953 | 1.225905e-22 | -0.1807584 | -0.1212416
|  | Amaris (Voco) Dimanto | 0.0055 | 0.009398953 | 1 | -0.02425836 | 0.03525836
|  | Empress Direct (IV) Astropol y Astrobrush | 0.0165 | 0.009398953 | 1 | -0.01325836 | 0.04625836
|  | Empress Direct (IV) Con fresas | -,145500* | 0.009398953 | 7.971943e-22 | -0.1752584 | -0.1157416
|  | Esmalte | -,089000* | 0.009398953 | 2.114537e-12 | -0.1187584 | -0.05924164
|  | Filtek-Z350XT (3M) Con fresas | -,147500* | 0.009398953 | 4.015878e-22 | -0.1772584 | -0.1177416
Eje z Rku | Amaris (Voco) Con fresas | Amaris (Voco) Dimanto | -12.3422 | 13.43678 | 1 | -54.88487 | 30.20047
|  | Empress Direct (IV) Astropol y Astrobrush | -26.8201 | 13.43678 | 1 | -69.36277 | 15.72257
|  | Empress Direct (IV) Con fresas | 1.9225 | 13.43678 | 1 | -40.62017 | 44.46517
|  | Esmalte | -53,34430* | 13.43678 | 0.003926219 | -95.88697 | -10.80163
|  | Filtek-Z350XT (3M) Con fresas | 1.9937 | 13.43678 | 1 | -40.54897 | 44.53637
|  | Filtek-Z350XT (3M) Discos Soflex | -5.8024 | 13.43678 | 1 | -48.34507 | 36.74027
| Amaris (Voco) Dimanto | Amaris (Voco) Con fresas | 12.3422 | 13.43678 | 1 | -30.20047 | 54.88487
|  | Empress Direct (IV) Astropol y Astrobrush | -14.4779 | 13.43678 | 1 | -57.02057 | 28.06477
|  | Empress Direct (IV) Con fresas | 14.2647 | 13.43678 | 1 | -28.27797 | 56.80737
|  | Esmalte | -41.0021 | 13.43678 | 0.06995246 | -83.54477 | 1.540566
|  | Filtek-Z350XT (3M) Con fresas | 14.3359 | 13.43678 | 1 | -28.20677 | 56.87857
|  | Filtek-Z350XT (3M) Discos Soflex | 6.5398 | 13.43678 | 1 | -36.00287 | 49.08247
| Empress Direct (IV) Astropol y Astrobrush | Amaris (Voco) Con fresas | 26.8201 | 13.43678 | 1 | -15.72257 | 69.36277
|  | Amaris (Voco) Dimanto | 14.4779 | 13.43678 | 1 | -28.06477 | 57.02057
|  | Empress Direct (IV) Con fresas | 28.7426 | 13.43678 | 0.7625072 | -13.80007 | 71.28527
|  | Esmalte | -26.5242 | 13.43678 | 1 | -69.06687 | 16.01847
|  | Filtek-Z350XT (3M) Con fresas | 28.8138 | 13.43678 | 0.7531772 | -13.72887 | 71.35647
|  | Filtek-Z350XT (3M) Discos Soflex | 21.0177 | 13.43678 | 1 | -21.52497 | 63.56037
| Empress Direct (IV) Con fresas | Amaris (Voco) Con fresas | -1.9225 | 13.43678 | 1 | -44.46517 | 40.62017
|  | Amaris (Voco) Dimanto | -14.2647 | 13.43678 | 1 | -56.80737 | 28.27797
|  | Empress Direct (IV) Astropol y Astrobrush | -28.7426 | 13.43678 | 0.7625072 | -71.28527 | 13.80007
|  | Esmalte | -55,26680* | 13.43678 | 0.002419878 | -97.80947 | -12.72413
|  | Filtek-Z350XT (3M) Con fresas | 0.0712 | 13.43678 | 1 | -42.47147 | 42.61387
|  | Filtek-Z350XT (3M) Discos Soflex | -7.7249 | 13.43678 | 1 | -50.26757 | 34.81777
| Esmalte | Amaris (Voco) Con fresas | 53,34430* | 13.43678 | 0.003926219 | 10.80163 | 95.88697
|  | Amaris (Voco) Dimanto | 41.0021 | 13.43678 | 0.06995246 | -1.540566 | 83.54477
|  | Empress Direct (IV) Astropol y Astrobrush | 26.5242 | 13.43678 | 1 | -16.01847 | 69.06687
|  | Empress Direct (IV) Con fresas | 55,26680* | 13.43678 | 0.002419878 | 12.72413 | 97.80947
|  | Filtek-Z350XT (3M) Con fresas | 55,33800* | 13.43678 | 0.002376509 | 12.79533 | 97.88067
|  | Filtek-Z350XT (3M) Discos Soflex | 47,54190* | 13.43678 | 0.01601857 | 4.999234 | 90.08457
| Filtek-Z350XT (3M) Con fresas | Amaris (Voco) Con fresas | -1.9937 | 13.43678 | 1 | -44.53637 | 40.54897
|  | Amaris (Voco) Dimanto | -14.3359 | 13.43678 | 1 | -56.87857 | 28.20677
|  | Empress Direct (IV) Astropol y Astrobrush | -28.8138 | 13.43678 | 0.7531772 | -71.35647 | 13.72887
|  | Empress Direct (IV) Con fresas | -0.0712 | 13.43678 | 1 | -42.61387 | 42.47147
|  | Esmalte | -55,33800* | 13.43678 | 0.002376509 | -97.88067 | -12.79533
|  | Filtek-Z350XT (3M) Discos Soflex | -7.7961 | 13.43678 | 1 | -50.33877 | 34.74657
| Filtek-Z350XT (3M) Discos Soflex | Amaris (Voco) Con fresas | 5.8024 | 13.43678 | 1 | -36.74027 | 48.34507
|  | Amaris (Voco) Dimanto | -6.5398 | 13.43678 | 1 | -49.08247 | 36.00287
|  | Empress Direct (IV) Astropol y Astrobrush | -21.0177 | 13.43678 | 1 | -63.56037 | 21.52497
|  | Empress Direct (IV) Con fresas | 7.7249 | 13.43678 | 1 | -34.81777 | 50.26757
|  | Esmalte | -47,54190* | 13.43678 | 0.01601857 | -90.08457 | -4.999234
|  | Filtek-Z350XT (3M) Con fresas | 7.7961 | 13.43678 | 1 | -34.74657 | 50.33877
Eje z Rz | Amaris (Voco) Con fresas | Amaris (Voco) Dimanto | 0.5085 | 0.7256066 | 1 | -1.788869 | 2.805869
|  | Empress Direct (IV) Astropol y Astrobrush | 0.4993 | 0.7256066 | 1 | -1.798069 | 2.796669
|  | Empress Direct (IV) Con fresas | 0.5145 | 0.7256066 | 1 | -1.782869 | 2.811869
|  | Esmalte | -2,554400* | 0.7256066 | 0.01694385 | -4.851769 | -0.2570314
|  | Filtek-Z350XT (3M) Con fresas | 0.3479 | 0.7256066 | 1 | -1.949469 | 2.645269
|  | Filtek-Z350XT (3M) Discos Soflex | 0.5221 | 0.7256066 | 1 | -1.775269 | 2.819469
| Amaris (Voco) Dimanto | Amaris (Voco) Con fresas | -0.5085 | 0.7256066 | 1 | -2.805869 | 1.788869
|  | Empress Direct (IV) Astropol y Astrobrush | -0.0092 | 0.7256066 | 1 | -2.306569 | 2.288169
|  | Empress Direct (IV) Con fresas | 0.006 | 0.7256066 | 1 | -2.291369 | 2.303369
|  | Esmalte | -3,062900* | 0.7256066 | 0.001669826 | -5.360269 | -0.7655314
|  | Filtek-Z350XT (3M) Con fresas | -0.1606 | 0.7256066 | 1 | -2.457969 | 2.136769
|  | Filtek-Z350XT (3M) Discos Soflex | 0.0136 | 0.7256066 | 1 | -2.283769 | 2.310969
| Empress Direct (IV) Astropol y Astrobrush | Amaris (Voco) Con fresas | -0.4993 | 0.7256066 | 1 | -2.796669 | 1.798069
|  | Amaris (Voco) Dimanto | 0.0092 | 0.7256066 | 1 | -2.288169 | 2.306569
|  | Empress Direct (IV) Con fresas | 0.0152 | 0.7256066 | 1 | -2.282169 | 2.312569
|  | Esmalte | -3,053700* | 0.7256066 | 0.001744533 | -5.351069 | -0.7563314
|  | Filtek-Z350XT (3M) Con fresas | -0.1514 | 0.7256066 | 1 | -2.448769 | 2.145969
|  | Filtek-Z350XT (3M) Discos Soflex | 0.0228 | 0.7256066 | 1 | -2.274569 | 2.320169
| Empress Direct (IV) Con fresas | Amaris (Voco) Con fresas | -0.5145 | 0.7256066 | 1 | -2.811869 | 1.782869
|  | Amaris (Voco) Dimanto | -0.006 | 0.7256066 | 1 | -2.303369 | 2.291369
|  | Empress Direct (IV) Astropol y Astrobrush | -0.0152 | 0.7256066 | 1 | -2.312569 | 2.282169
|  | Esmalte | -3,068900* | 0.7256066 | 0.001622782 | -5.366269 | -0.7715314
|  | Filtek-Z350XT (3M) Con fresas | -0.1666 | 0.7256066 | 1 | -2.463969 | 2.130769
|  | Filtek-Z350XT (3M) Discos Soflex | 0.0076 | 0.7256066 | 1 | -2.289769 | 2.304969
| Esmalte | Amaris (Voco) Con fresas | 2,554400* | 0.7256066 | 0.01694385 | 0.2570314 | 4.851769
|  | Amaris (Voco) Dimanto | 3,062900* | 0.7256066 | 0.001669826 | 0.7655314 | 5.360269
|  | Empress Direct (IV) Astropol y Astrobrush | 3,053700* | 0.7256066 | 0.001744533 | 0.7563314 | 5.351069
|  | Empress Direct (IV) Con fresas | 3,068900* | 0.7256066 | 0.001622782 | 0.7715314 | 5.366269
|  | Filtek-Z350XT (3M) Con fresas | 2,902300* | 0.7256066 | 0.003552184 | 0.6049314 | 5.199669
|  | Filtek-Z350XT (3M) Discos Soflex | 3,076500* | 0.7256066 | 0.001565031 | 0.7791314 | 5.373869
| Filtek-Z350XT (3M) Con fresas | Amaris (Voco) Con fresas | -0.3479 | 0.7256066 | 1 | -2.645269 | 1.949469
|  | Amaris (Voco) Dimanto | 0.1606 | 0.7256066 | 1 | -2.136769 | 2.457969
|  | Empress Direct (IV) Astropol y Astrobrush | 0.1514 | 0.7256066 | 1 | -2.145969 | 2.448769
|  | Empress Direct (IV) Con fresas | 0.1666 | 0.7256066 | 1 | -2.130769 | 2.463969
|  | Esmalte | -2,902300* | 0.7256066 | 0.003552184 | -5.199669 | -0.6049314
|  | Filtek-Z350XT (3M) Discos Soflex | 0.1742 | 0.7256066 | 1 | -2.123169 | 2.471569
| Filtek-Z350XT (3M) Discos Soflex | Amaris (Voco) Con fresas | -0.5221 | 0.7256066 | 1 | -2.819469 | 1.775269
|  | Amaris (Voco) Dimanto | -0.0136 | 0.7256066 | 1 | -2.310969 | 2.283769
|  | Empress Direct (IV) Astropol y Astrobrush | -0.0228 | 0.7256066 | 1 | -2.320169 | 2.274569
|  | Empress Direct (IV) Con fresas | -0.0076 | 0.7256066 | 1 | -2.304969 | 2.289769
|  | Esmalte | -3,076500* | 0.7256066 | 0.001565031 | -5.373869 | -0.7791314
|  | Filtek-Z350XT (3M) Con fresas | -0.1742 | 0.7256066 | 1 | -2.471569 | 2.123169
Eje z Rt | Amaris (Voco) Con fresas | Amaris (Voco) Dimanto | 0.8176 | 0.7094098 | 1 | -1.428487 | 3.063687
|  | Empress Direct (IV) Astropol y Astrobrush | 0.8348 | 0.7094098 | 1 | -1.411287 | 3.080887
|  | Empress Direct (IV) Con fresas | 0.437 | 0.7094098 | 1 | -1.809087 | 2.683087
|  | Esmalte | -2,710700* | 0.7094098 | 0.0064384 | -4.956787 | -0.4646127
|  | Filtek-Z350XT (3M) Con fresas | 0.3409 | 0.7094098 | 1 | -1.905187 | 2.586987
|  | Filtek-Z350XT (3M) Discos Soflex | 0.9223 | 0.7094098 | 1 | -1.323787 | 3.168387
| Amaris (Voco) Dimanto | Amaris (Voco) Con fresas | -0.8176 | 0.7094098 | 1 | -3.063687 | 1.428487
|  | Empress Direct (IV) Astropol y Astrobrush | 0.0172 | 0.7094098 | 1 | -2.228887 | 2.263287
|  | Empress Direct (IV) Con fresas | -0.3806 | 0.7094098 | 1 | -2.626687 | 1.865487
|  | Esmalte | -3,528300* | 0.7094098 | 0.0001124879 | -5.774387 | -1.282213
|  | Filtek-Z350XT (3M) Con fresas | -0.4767 | 0.7094098 | 1 | -2.722787 | 1.769387
|  | Filtek-Z350XT (3M) Discos Soflex | 0.1047 | 0.7094098 | 1 | -2.141387 | 2.350787
| Empress Direct (IV) Astropol y Astrobrush | Amaris (Voco) Con fresas | -0.8348 | 0.7094098 | 1 | -3.080887 | 1.411287
|  | Amaris (Voco) Dimanto | -0.0172 | 0.7094098 | 1 | -2.263287 | 2.228887
|  | Empress Direct (IV) Con fresas | -0.3978 | 0.7094098 | 1 | -2.643887 | 1.848287
|  | Esmalte | -3,545500* | 0.7094098 | 0.0001028221 | -5.791587 | -1.299413
|  | Filtek-Z350XT (3M) Con fresas | -0.4939 | 0.7094098 | 1 | -2.739987 | 1.752187
|  | Filtek-Z350XT (3M) Discos Soflex | 0.0875 | 0.7094098 | 1 | -2.158587 | 2.333587
| Empress Direct (IV) Con fresas | Amaris (Voco) Con fresas | -0.437 | 0.7094098 | 1 | -2.683087 | 1.809087
|  | Amaris (Voco) Dimanto | 0.3806 | 0.7094098 | 1 | -1.865487 | 2.626687
|  | Empress Direct (IV) Astropol y Astrobrush | 0.3978 | 0.7094098 | 1 | -1.848287 | 2.643887
|  | Esmalte | -3,147700* | 0.7094098 | 0.0007851667 | -5.393787 | -0.9016127
|  | Filtek-Z350XT (3M) Con fresas | -0.0961 | 0.7094098 | 1 | -2.342187 | 2.149987
|  | Filtek-Z350XT (3M) Discos Soflex | 0.4853 | 0.7094098 | 1 | -1.760787 | 2.731387
| Esmalte | Amaris (Voco) Con fresas | 2,710700* | 0.7094098 | 0.0064384 | 0.4646127 | 4.956787
|  | Amaris (Voco) Dimanto | 3,528300* | 0.7094098 | 0.0001124879 | 1.282213 | 5.774387
|  | Empress Direct (IV) Astropol y Astrobrush | 3,545500* | 0.7094098 | 0.0001028221 | 1.299413 | 5.791587
|  | Empress Direct (IV) Con fresas | 3,147700* | 0.7094098 | 0.0007851667 | 0.9016127 | 5.393787
|  | Filtek-Z350XT (3M) Con fresas | 3,051600* | 0.7094098 | 0.001263127 | 0.8055127 | 5.297687
|  | Filtek-Z350XT (3M) Discos Soflex | 3,633000* | 0.7094098 | 6.494294e-05 | 1.386913 | 5.879087
| Filtek-Z350XT (3M) Con fresas | Amaris (Voco) Con fresas | -0.3409 | 0.7094098 | 1 | -2.586987 | 1.905187
|  | Amaris (Voco) Dimanto | 0.4767 | 0.7094098 | 1 | -1.769387 | 2.722787
|  | Empress Direct (IV) Astropol y Astrobrush | 0.4939 | 0.7094098 | 1 | -1.752187 | 2.739987
|  | Empress Direct (IV) Con fresas | 0.0961 | 0.7094098 | 1 | -2.149987 | 2.342187
|  | Esmalte | -3,051600* | 0.7094098 | 0.001263127 | -5.297687 | -0.8055127
|  | Filtek-Z350XT (3M) Discos Soflex | 0.5814 | 0.7094098 | 1 | -1.664687 | 2.827487
| Filtek-Z350XT (3M) Discos Soflex | Amaris (Voco) Con fresas | -0.9223 | 0.7094098 | 1 | -3.168387 | 1.323787
|  | Amaris (Voco) Dimanto | -0.1047 | 0.7094098 | 1 | -2.350787 | 2.141387
|  | Empress Direct (IV) Astropol y Astrobrush | -0.0875 | 0.7094098 | 1 | -2.333587 | 2.158587
|  | Empress Direct (IV) Con fresas | -0.4853 | 0.7094098 | 1 | -2.731387 | 1.760787
|  | Esmalte | -3,633000* | 0.7094098 | 6.494294e-05 | -5.879087 | -1.386913
|  | Filtek-Z350XT (3M) Con fresas | -0.5814 | 0.7094098 | 1 | -2.827487 | 1.664687
*. La diferencia de medias es significativa en el nivel 0.05.