## Hoja1
| TITULO |  | AÑO | AUTORES | JOURNAL | PALABRAS CLAVE | IDIOMA | TIPO ESTUDIO | OBJETIVO | PRUBAS/PROTOCOLO | MUESTRA | EDAD | TIPO HIM | TIPO ADHESIVO | MATERIAL RESTAURADOR | LIMITACIONES | CONCLUSIÓN | RESULTADOS
1 | Minimally interventive restorative care of teeth with molar incisor hypomineralization and open apex—A 24‐month longitudinal study | Cuidado restaurativo mínimamente interventivo de dientes con hipomineralización de incisivos molares y ápice abierto: un estudio longitudinal de 24 meses | 2020 | Patrícia Gatón‐Hernandéz, César Ruiz Serrano, Lea Assed Bezerra da Silva, Esther Ruiz de Castañeda, Raquel Assed Bezerra da Silva, Carolina Maschietto Pucinelli, David Manton, Josep María Ustrell‐Torrent, Paulo Nelson‐Filho | Int J Paediatr Dent. | Apexogénesis, MIH, hipomineralización de incisivos molares, ápice abierto, eliminación selectiva de tejido cariado | Inglés | Estudio experimental longitudinal | Evaluar la eficacia del tratamiento mediante un abordaje mínimamente invasivo (eliminación selectiva de tejido cariado, restauración y estrategias preventivas) en molares permanentes inmaduros con MIH. | Después de la anestesia y el aislamiento de los dientes con dique de goma, se realizó la preparación del esmalte con una fresa de diamante redonda en una pieza de mano de alta velocidad. La eliminación del tejido dentinario cariado en las paredes de la cavidad se realizó con una fresa rotatoria de carburo de tungsteno. A continuación, se realizó la eliminación selectiva del tejido cariado y la dentina blanda que quedaba en el piso pulpar se eliminó suavemente y con poca presión con una cucharilla de alto corte, según el criterio de dureza‐táctil (dureza al sondaje). A continuación, con el fin de reducir la cantidad de bacterias cariogénicas residuales en los túbulos dentinarios de la dentina coronal, se limpió la cavidad con algodón enebrado con hipoclorito de sodio. Después de enjuagar con agua de jeringa triple, la humedad restante se eliminó con una punta de algodón estéril sobre las paredes de la cavidad. Luego se restauró la cavidad con cemento de ionómero de vidrio y se tomó otra radiografía periapical digital. Después de 6 meses, se retiró la restauración provisional dejando una fina capa residual de ionómero de vidrio. Luego se restauró el diente con composite de resina, extendiendo el material de restauración a un área de esmalte sano a lo largo del ángulo cavosuperficial. | N=281 participantes | 6-8 años | Grave | Adhesivo Scotchbond Universal | Resina, ionomero de vidrio |  | La remoción selectiva de tejido cariado, restauración provisional y posteriormente definitiva, combinada con medidas preventivas profesionales y en el hogar, mantuvo la integridad marginal de las restauraciones en dientes permanentes inmaduros. | Un total de 281 pacientes (86,2%) completaron el seguimiento de 24 meses,La edad media de los niños era de 7 años y 4 meses. En 272 dientes, el éxito clínico y radiográfico (ausencia de dolor, integridad de los márgenes de la restauración y ausencia de de alteraciones radiográficas patológica, aplicando la técnica de eliminación cariosa selectiva y restauración con medidas preventivas. Apexogénesis con cierre fisiológico del ápice radicular | OK
2 | Molar incisor hypomineralization (MIH): conservative treatment management to restore affected teeth | Hipomineralización incisivo molar (MIH): manejo de tratamiento conservador para restaurar los dientes afectados | 2015 | Camila Maria Bullio Fragelli,Juliana Feltrin De Souza, Fabiano Jeremias, Rita De Cássia Loiola Cordeiro, Lourdes Santos-Pinto | Braz Oral Res | Desmineralización de dientes; Niño; Estudios longitudinales. | Inglés | Estudio experimental longitudinal | Evaluar el desempeño clínico de 12 meses de restauraciones de ionómero de vidrio en dientes con MIH. | Todos los pacientes de esta investigación recibieron aplicaciones semanales de barniz de flúor al 5% Duraphat , durante un mes, así como instrucciones de higiene bucal. Los dientes afectados por MIH con pérdida estructural pero sin caries fueron restaurados con GIC (Ionomero de vidrio), en aislamiento absoluto, sin remoción del área afectada por MIH. Los dientes con pérdida estructural y lesión de caries, o restauraciones atípicas no satisfactorias, también fueron restaurados conGIC, en aislamiento absoluto, después de removido el tejido cariado o la restauración deficiente por baja o alta rotación, respectivamente. Se conservó el tejido afectado por opacidades sin lesión de caries. La restauración de ionómero de vidrio se denominó “restauración protectora atípica”. Todos los dientes que recibieron material de restauración erupcionaron lo suficiente como para someterse a un aislamiento absoluto. El mismo dentista operando bajo las mismas condiciones y usando material del mismo lote realizó las restauraciones. | N=48 , en 21 niños | 6-9 años | Moderada- Grave | - | Ionómero de vidrio | - | Se encontró que la probabilidad de mantener la integridad de la estructura dental en molares afectados por MIH y restaurados con Ionomero de vidrio es alta, principalmente en restauraciones de una sola superficie. Teniendo en cuenta este hallazgo, junto con las edades de los niños y la etapa de desarrollo de los dientes afectados, se puede concluir que el tratamiento invasivo (extirpación completa del área afectada) debe posponerse hasta que el niño sea lo suficientemente maduro para comprender y cooperar con más procedimientos complejos de rehabilitación y tratamiento. | Evaluaron factores como : las necesidades de tratamiento,Caracterización de las lesiones,Tasa de exito, Se observó que 42 (74,78%) restauraciones permanecieron clasificadas como código 1, y 12 (22,22%) restauraciones como código 2. La tasa de éxito de tasa de éxito fue del 98,3% | OK
3 | Adhesive restoration of molars affected by molar incisor hypomineralization: a randomized clinical trial | Restauración adhesiva de molares afectados por hipomineralización incisivo molar: un ensayo clínico aleatorizado | 2020 | Tatiane Rolim, Thays Regina Ferreira da Costa, Leticia Maira Wambier, Ana Claudia Chibinski, Denise Stadler Wambier, Luciana Reichert da Silva Assunçã. José Vitor Borges Nogara de Menezea, Juliana Feltrin-Souza | Clinical Oral Investigations | Hipomineralización de incisivos molares. Restauración dental permanente. Niños . Ensayo clínico aleatorizado . Ansiedad dental. Dolor de muelas | Inglés | Ensayo clínico | Evaluar la supervivencia de restauraciones directas en primeros molares permanentes (FPM) con hipomineralización de incisivos molares (MIH) y su impacto en el dolor dental autoinformado y la ansiedad dental. | Se realizó profilaxis con piedra pómez y agua previo al tratamiento restaurador. El protocolo clínico restaurador siguió los pasos clínicos que involucraron anestesia local con crema tópica Emla al 5% y luego anestesia local por infiltración con mepivacaína al 2%. El aislamiento absoluto se realizó con abrazaderas #26 o W8A y dique de goma. El tejido cariado se eliminó con una cucharilla de alto corte dental, de acuerdo con el consenso y las recomendaciones para el manejo de las lesiones cariosas de la ICCC (International Caries Consensus Collaboration) . Por lo tanto, la dentina blanda cariada se eliminó por completo con una cucharilla afilada (Kit ART, Duflex, Brasil) siguiendo los principios de la odontología de mínima intervención. La remoción del esmalte hipomineralizado fue selectiva, remoción del esmalte hipomineralizado de apariencia opaca, que se desmenuza al contacto con los instrumentos hasta obtener un esmalte más resistente. | N= 74 , 35 niños Grupo 1 N=37 grabado total (TE: grabado con ácido fosfórico al 37 %) Grupo 2 N= 37 autograbado (SE: sin grabado previo). | 7 -16 años | Leve | Adhesivo ambar universal | Resina |  | Ambos protocolos restaurativos presentaron una longevidad similar, disminuyendo los niveles de dolor y ansiedad autoinformados. | La edad media de los participantes era de 10 años (rango de 7 a 16 años), y el 54,3% eran varones, Las tasas de supervivencia fueron del 96,9 y el 96,7% al cabo de 1 mes, del 90,5 y el 80,6% a los 6 meses y del 80,8 y el 62,3% a los 12 meses, El dolor dental autodeclarado y el nivel de ansiedad disminuyeron tras el tratamiento en ambos grupos | OK
4 | Bonding strategies for MIH-affected enamel and dentin | Estrategias de unión para esmalte y dentina afectados por MIH | 2018 | Norbert Krämera, Ngoc-Han Nana Bui Khac, Susanne Lückera , Vitus Stachniss, Roland Frankenberger | Dental materials | Hipomineralización de incisivos molares, Grabado y enjuague, Autograbado, Resinas compuestas, Infiltración | Inglés | Ensayo clínico | Evaluar la adhesión del compuesto de resina a los tejidos duros dentales afectados por hipomineralización incisivo molar (MIH). | 30 s Grabado con (ácido fosfórico al 37,5 %), 15 s aclarado con agua, secado al aire. 5,25% NaOCl 1 min aplicación con microbrocha, 30 s aclarado con agua, 30 s ICON dry, secado al aire afectado 5,25% NaOCl 1 min aplicación con microbrocha, 30 s aclarado con agua, 30 s ICON dry, 30 s secado al aire, ICON Infiltrant 3 min, Polimerización (40 s), Infiltrante ICON 1 min, Polimerización (40 s). Adhesivo 15 s aplicación, secado al aire Polimerización 10 s | N=94 (molares e incisivos humanos recién extraídos 53 con MIH). Se utilizaron 68 dientes (35 con MIH) para pruebas de -TBS en esmalte y dentina, 26 (18 con MIH) para evaluación cualitativa. Divididos en 5 grupos | - | - | Scotchbond Universal, OptiBond FL , Clearfil SE Bond | Resina | - | Los análisis micromorfológicos revelaron que el grabado convencional con ácido fosfórico produce un patrón de grabado mucho menos pronunciado en el esmalte afectado y se identificó una estructura porosa como eslabón débil para la unión resina-esmalte. | En el esmalte, las muestras de esmalte en buen estado exhibieron valores de --TBS significativamente más altos que el esmalte MIH (ANOVA, mod. LSD, p < 0.05,Tabla 4,Figura 1). El adhesivo de autograbado de dos pasos (Clearfil SE Bond) y el adhesivo de grabado y enjuague de dos pasos (Scotchbond Universal) mostraron los valores más bajos en los afectados. rueba U de Mann-Whitney, p < 0,05). OptiBond FL sobre el esmalte afectado mostró mejores resultados que Clearfil SE Bond (ANOVA, mod. LSD, p < 0,05,Tabla 4). Un pretratamiento adicional del esmalte afectado con hipoclorito de sodio (E3) o con hipoclorito de sodio e Icon (E4) no mejoró la unión del esmalte (ANOVA, mod. LSD, p < 0,05 | OK
5 | Concealment effect of resin infiltration on incisor of Grade I molar incisor hypomineralization patients: An in vivo study | Efecto de ocultación de la infiltración de resina en incisivos de pacientes con hipomineralización de incisivos molares de grado I: un estudio in vivo | 2018 | Ranu Bhandari, Seema Thakur, Parul Singhal, Deepak Chauhan, Cheranjeevi Jayam, Teerthesh Jain | Journal of Conservative Dentistry | Odontología estética; odontología conservadora; tratamiento mínimamente invasivo | Inglés | Ensayo clínico | Evaluar los resultados estéticos del tratamiento de infiltración de resina en incisivos con MIH incisivo molar Grado I. | Para el procedimiento de infiltración de resina, el aislamiento se realizó con un dique de goma. La superficie del esmalte se limpió con pasta profiláctica frotada con una copa de goma a baja velocidad. Luego, se aplicó gel de ácido clorhídrico al 15% (ICON‑Etch; DMG; Hamburg, Germany®) durante 120 s. Posteriormente, el grabador se limpió a fondo durante 30 segundos. Se realizó desecación de las lesiones con etanol (ICON‑Dry; DMG®) durante 30 s, seguida de secado. Se aplicó resina infiltrante (ICON‑Infiltrant; DMG®) sobre la lesión y se hizo infiltrar durante 3 min. El exceso de material se eliminó frotando con un hisopo de algodón antes del curado. Siguiendo los 40 s de luz curado, el paso de infiltración se repitió nuevamente. Finalmente, se pulió la superficie de la lesión con discos de pulido para composites. Se tomaron fotografías clínicas estandarizadas antes de la infiltración (T1), inmediatamente después de la infiltración (T2) y 6 meses después de la infiltración. | N=22 | 7-16 años | Leve |  | Resina infiltrante (ICON-Infiltrant; DMG®) |  | La infiltración puede ocultar el aspecto blanco opaco de las lesiones de MIH de grado I, y también se observa una reducción de la blancura de la lesión con el tiempo. | Media de la diferencia en el cambio de color total (Δmi)de decoloración del diente blanco significa el cambio de color total justo después del procedimiento, y la media de la diferencia en el cambio de color total (Δmi)de la decoloración de los dientes blancos muestra un cambio adicional en el color de la decoloración de los dientes blancos en un período de 6 meses después del tratamiento | OK
6 | Eighteen-month clinical performance of composite resin restorations with two different adhesive systems for molars affected by molar incisor hypomineralization | Desempeño clínico de dieciocho meses de restauraciones de resina compuesta con dos sistemas adhesivos diferentes para molares afectados por hipomineralización incisivo molar | 2017 | Juliana Feltrin de Souza, Camila Bullio Fragelli, Fabiano Jeremias, Marco Aurélio Benini Paschoal, Lourdes Santos-Pinto, Rita de Cássia Loiola Cordeiro. | Clin Oral Invest | Hipomineralización de incisivos molares. Ensayo clínico aleatorizado . Tratamiento .Restauración dental .Sistema adhesivo | Inglés | Ensayo clínico | Evaluar la supervivencia clínica de restauraciones directas de resina compuesta en primeros molares permanentes (FPM) afectados por MIH, comparando dos sistemas adhesivos. | (1) 1 mes de aplicación de barniz de flúor (Duraphat, Colgate, Nueva York, NY, EE. UU.) utilizando un aplicador (Microbrush Int., Grafton, WI, EE. UU.) con aislamiento de rollo de algodón, con un intervalo de 1 semana y (2) restauración provisional con GIC de acuerdo con el protocolo clínico (anestesia infiltrativa , dique de goma, eliminación de caries a baja velocidad, aplicación de clorhexidina al 1 %, protección del complejo dentino-pulpar con hidróxido de calcio si es necesario, restauración provisional con Ketac Molar Easymix (3M ESPE, St. Paul, MN, EE. UU.) según las instrucciones del fabricante, retiro del dique de goma, verificación de la oclusión con un registro de papel azul y protección superficial con aislante). Finalmente, se tomaron fotografías y radiografías y se dieron instrucciones dietéticas y de higiene. | N= 41 FPMs Grupo SEA n=19 Grupo TEA n=22 | 6 - 8 años | Grave | Adhesivo de autograbado, adhesivo de grabado total | Restauraciones directas de resina compuesta | - | No hubo diferencia en la supervivencia clínica de las restauraciones en FPM afectadas por MIH usando adhesivos TEA o SEA al final de los 18 meses. | La frecuencia de fracaso durante los 18 meses de seguimiento fue de 6 en SEA y de 10 en TEA. Las tasas de éxito de la restauración al final del seguimiento de 18 meses fueron del 68 % para SEA y del 54 % para TEA, que no fueron significativamente diferentes (p =0,304) | OK
7 | A Clinical Evaluation of Deproteinization and Different Cavity Designs on Resin Restoration Performance in MIH-Affected Molars: Two-Year Results | Una evaluación clínica de la desproteinización y diferentes diseños de cavidades sobre el rendimiento de la restauración con resina en molares afectados por MIH: resultados de dos años | 2017 | Hayriye Sönmez, Sinem Saat | The Journal of Clinical Pediatric Dentistry | Hipomineralización molar incisivo, restauración de resina compuesta, desproteinización. | Inglés | Ensayo clínico | Evaluar los efectos clínicos de la desproteinización del esmalte hipomineralizado y diferentes diseños de cavidades en el desempeño de las restauraciones de resina compuesta (CRR) colocadas en las cavidades de los molares afectados por MIH (hipomineralización incisivo molar). | En todos los grupos, las cavidades se grabaron con ácido fosfórico al 37% durante 20 segundos. Los dientes se enjuagaron durante 15 segundos y luego se secaron suavemente. Sólo en el Grupo III, tras el grabado con ácido fosfórico al 37%, se aplicó NaOCl al 5% en el esmalte resistente hipomineralizado que rodeaba los márgenes de la cavidad durante 60 segundos; y luego se enjuagó durante 15 segundos con agua pulverizada y se secó. Se aplicó un adhesivo de autograbado Futurabond NR, aplicó, después se secó suavemente y se polimerizó con LED durante 10 segundos en todos los grupos. Un material compuesto nanohíbrido Grandio se introdujo en las cavidades en dos o tres incrementos, con cada parte se polimerizó durante 20 segundos. | Grupo I N: 32PFMs Cavity Form I (tratamiento invasivo) Grupo II: N: 31PFMs Cavity Form II (tratamiento no invasivo) Grupo III: N: 32PFMs Cavity Form II (tratamiento no invasivo) Grupo IV (grupo control): Resina convencional de doble cara N: 31PFM sin MIH. Grupo II: N: 31PFMs Cavity Form II (tratamiento no invasivo) Grupo III: N: 32PFMs Cavity Form II (tratamiento no invasivo) Grupo IV (grupo control): N: 31 Resina convencional de doble cara N: 31PFM sin MIH. | 8-12 años | Moderada- Grave | Adhesivo de autograbado Futurabond NR, | Resina | x | La falla de las restauraciones predominó en el grupo que quedó tejido hipomineralizado alrededor de las cavidades. Se encontró que la desproteinización del esmalte hipomineralizado aumenta las tasas de retención de CRR. | Los resultados a los 3 y 6 meses mostraron que no hubo diferencias , Al final del segundo año; el fracaso de las restauraciones por forma anatómica fue significativamente mayor en el Grupo ll entre los cuatro grupos con respecto a cada criterio, excepto la sensibilidad postoperatoria. y los resultados no fueron diferentes entre los Grupos l, lll y lV,Al final del segundo año el fracaso de las restauraciones por adaptación marginal fue significativamente mayor en el Grupo ll, No se encontraron diferencias estadísticamente significativas entre los grupos de preparación de cavidades en ninguno de los criterios de evaluación en todos los retiros de textura superficial y retención,. El número de dientes registrados con hipersensibilidad en los Grupos II y III fue significativamente mayor en comparación con los Grupos I y IV | OK
8 | The effect of resin infiltration and oxidative pre-treatment on microshear bond strength of resin composite to hypomineralised enamel | El efecto de la infiltración de resina y el pretratamiento oxidativo en la resistencia de la unión al microcizallamiento del composite de resina al esmalte hipomineralizado | 2013 | Pui Ling Chay, David J. Manton, Joseph E.A. Palamara | International Journal of Paediatric Dentistry | - | Inglés | Ensayo clínico | Investigar si la adhesión del composite de resina al esmalte hipomineralizado puede mejorarse mediante pretratamientos: infiltración de resina, pretratamiento oxidativo seguido de una infiltración de resina o pretratamiento oxidativo. |  | N=21 (2 grupos control, 3 grupos intervención) | < 18 años |  |  | Resina compuesta |  | Se obtuvo una mayor resistencia de la unión del compuesto de resina al esmalte hipomineralizado mediante el pretratamiento de las muestras de esmalte hipomineralizado con hipoclorito de sodio al 5,25 % con o sin infiltración de resina posterior. | Ninguna muestra falló durante la preparación. Durante las pruebas de resistencia de la unión por microcizallamiento,En general, adhesivo las fallas fueron las más comunes (54,3% de todas las fallas), seguidas de las fallas mixtas (40,0% de todas las fallas). De 105 especímenes, solo cinco especímenes (4,8%) tuvieron fallas cohesivas en el esmalte, todos los cuales involucraron esmalte hipomineralizado.a. Los especímenes de los Grupos 1 y 2 mostraron una superficie de esmalte cortada con una morfología superficial similar al esmalte grabado, con mayor espacio intrabarra, En dos muestras representativas del Grupo 3 (muestras de esmalte hipomineralizado pretratadas con infiltración de resina antes de la unión adhesiva), se observaron diferencias en la morfología de la superficie cortada entre las muestras cuando se examinaron las áreas de falla del adhesivo,Las fallas cohesivas en el esmalte fueron pocas y ocurrieron en cinco especímenes pertenecientes a los Grupos 2 y 4. Cuando las superficies de falla cohesiva se observaron bajo SEM, la imagen fue particularmente característica.Este estudio demostró una MSBS media significativamente más alta de resina compuesta, adherida con Clearfil™SE Bond, sobre esmalte normalen comparación con el esmalte hipomineralizado. | OK
9 | A clinical and radiographic investigation comparing the efficacy of cast metal and indirect resin onlays in rehabilitation of permanent first molars affected with severe molar incisor hypomineralisation (MIH): a 36-month randomised controlled clinical trial | Una investigación clínica y radiográfica que compara la eficacia del metal colado y la superposición indirecta de resina en la rehabilitación de los primeros molares permanentes afectados con hipomineralización incisiva (MIH) molar severa: un ensayo clínico controlado aleatorizado de 36 meses | 2019 | A. Dhareula, A. Goyal , K. Gauba, S. K. Bhatia, A. Kapur, S. Bhandari | European Archives of Paediatric Dentistry | HIM, Metal fundido, Superposición (onlay) | Inglés | Ensayo clínico | Comparar el rendimiento clínico y radiográfico de 36 meses de incrustaciones de resina indirecta y de metal colado mínimamente invasivas para la rehabilitación de primeros molares permanentes afectados con MIH grave. | Realizaron la cementación desgastando la superficie inferior, aplicación del agente adhesivo,Cemento de resina de polimerización dual con partículas de óxido de aluminio de 100 µ, Los onlays de composite se grabaron con ácido fluorhídrico al 10% y a continuación se aplicó un agente de acoplamiento de silano para mejorar la formación de etiquetas de resina desproteinizando. La estructura dental restante con hipoclorito sódico al 5,2% seguido de un enjuague a fondo con agua, etanol y agua desmineralizada. fosfórico al 37% | N=42 molares, 30 niños Grupo de fundición de metal (N= 21 molares, 17 niños) Grupo compuesto indirecto (N= 21 molares, 13 niños) | 8-13 años | Grave | Adper™ Single Bond Plus | Incrustación metálica colada y resina | Las limitaciones del estudio incluyen un tamaño de muestra pequeño debido al espectro específico de MIH objetivo que es una forma grave de MIH que requiere incrustaciones. Además, para los niños afectados por MIH que tenían múltiples primeros molares permanentes afectados restaurados con metal colado o con incrustaciones indirectas de composite, no se llevó a cabo un análisis estadístico multinivel que podría sugerir alguna forma de dependencia de MIH en estos niños. | El ensayo prospectivo ha demostrado que los onlays son viables y una opción clínica conservadora para los molares afectados por MIH que se pueden reemplazar con coronas de cobertura total si es necesario. Además, el desempeño satisfactorio de los recubrimientos indirectos de composite durante un seguimiento de 36 meses demuestra la viabilidad de estos como una alternativa estética al metal colado tradicional. | A los 36 meses, la tasa de retención global fue del 95%, con eliminación completa de cualquier sensibilidad preexistente. Las tasas de supervivencia acumuladas fueron del 95% ,mientras que las tasas de éxito clínico calculadas fueron del 90% y 85,7% para los onlays de metal y resina, . Las tasas medias de supervivencia Kaplan-Meier fueron del 85% frente al 100% para los grupos de metal y composite | OK
10 | Glass hybrid restorations as an alternative for restoring hypomineralized molars in the ART model | Restauraciones híbridas de vidrio como alternativa para restaurar molares hipomineralizados en el modelo ART | 2018 | Juliana de Aguiar Grossi, Renata Nunes Cabral, Ana Paula Dias Ribeiro and Soraya Coelho Leal | BMC Oral Health | Hipomineralización incisivo molar, Tratamiento restaurador atraumático, Ionómero de vidrio, Tamaño de la cavidad, Tasa de supervivencia | Inglés | Ensayo clínico | Evaluar la tasa de supervivencia de las restauraciones híbridas de vidrio colocadas bajo la técnica de tratamiento restaurador atraumático (ART) en primeros molares permanentes afectados por hipomineralización incisivo molar (MIH). | El tejido cariado se eliminó con excavadoras afiladas . A continuación, se acondicionó la cavidad con el Cavity Conditioner® durante 10 s sistema restaurador en el mezclador indicado por el fabricante durante 10 segundos. Inmediatamente después, la cápsula que contenía el material material listo para su uso en el aplicador aplicador adecuado y se introdujo en la cavidad. El material durante 40 s con un dedo untado en vaselina. A continuación se retiró el material sobrante y se comprobó la oclusión con papel carbón fino. Se utilizaron bolitas de algodón seco para limpiar la superficie, y el procedimiento se completó aplicando un sellador de superficie resinoso y fotopolimerizable durante 20 s. | N=60 dientes, 44 niños | 7-13 años | Grave | Sistema adhesivo de autograbado | Resina compuesta microhíbrida. |  | Restauraciones utilizando un sistema restaurador híbrido de vidrio y realizadas en el campo con la técnica ART demostró, después de 12 meses de evaluación, ser un enfoque efectivo para preservar los primeros molares permanentes afectados por MIH. | se detectaron características en 447 M y 158 incisivos (27,5%), de los cuales el 82,65% se clasificaron como no necesitados de tratamiento invasivo. De los que necesitan tratamiento (105 M y 1 incisivo), el 5,66% de los dientes (norte =6) fueron indicados paraextracción, 7,54% (norte =8) fueron remitidos para tratamiento de endodoncia, y el 86,80% ( norte =92) para restauración. Todos los dientes que necesitaban tratamiento tenían lesiones cariosas asociadas,Durante el período de seguimiento de 6 a 12 meses, no se registró ningún otro fracaso. Sin embargo, cuatro niños (cinco restauraciones) fueron censurados durante este tiempo porque no estaban disponibles para su evaluación. Se observó que 42 (74,78%) restauraciones permanecieron clasificadas como código 1 y 12 (22,22%) restauraciones como código 2. La tasa de éxito fue del 98,3%. | OK
11 | Efficacy of two different treatment modalities on masking white spot lesions in children with molar incisor hypo-mineralization | Eficacia de dos modalidades de tratamiento diferentes para enmascarar lesiones de manchas blancas en niños con hipomineralización de incisivos molares | 2017 | Ghada A. ElBaz , Shaimaa M. Mahfouz | Egyptian Dental Journal | Mancha blanca, flúor, infiltración de resinas, niños. | Inglés | Ensayo clínico | Evaluar y comparar la efectividad de la infiltración de resina y el barniz de fluoruro para enmascarar las lesiones de manchas blancas de los incisivos centrales en niños con hipomineralización de los incisivos molares (MIH) clínica y radiográficamente. | Grupo I: Cada paciente recibió infiltración de resina en dos incisivos centrales permanentes maxilares. Los dientes deben limpiarse con piedra pómez o pasta profiláctica no fluorada antes del procedimiento de infiltración. La capa superficial de los incisivos se grabó mediante la aplicación de gel de ácido clorhídrico al 15% con movimientos circulares durante 2 minutos para exponer la capa del cuerpo de la lesión y finalmente se enjuagó durante 30 segundos con agua pulverizada y se secó. Grupo II: Cada paciente recibió una aplicación de barniz de flúor en dos incisivos centrales permanentes maxilares. Limpie a fondo las superficies de los dientes. Se realizó un adecuado aislamiento mediante rollo de algodón y alta succión. El barniz de fluoruro se aplicó con un cepillo aplicador especial sobre una superficie adecuada del diente seco. Generalmente, Fluor Protector se aplica cada seis meses según las instrucciones del fabricante. | N=40 , 20 niños Grupo I (n = 20 incisivos centrales superiores) con infiltración de resina (ICON_DMG) Grupo II (n = 20 incisivos centrales superiores) con Fluoroprotector. | 9-14 años | Moderado | - | Resina ICON y barniz de fluor | Una de las limitaciones de este estudio fue el moderado tamaño de la muestra debido a que los pacientes en edad escolar suelen ser difíciles de colaborar en estudios con periodo de seguimiento. Otra limitación es el alto costo de la modalidad de tratamiento de infiltración de resina (ICON) en relación con otros enfoques. Se necesitan más estudios con períodos de seguimiento más prolongados para evaluar el rendimiento clínico y la estabilidad del color de la técnica de infiltración de resina (ICON) para enmascarar las lesiones del esmalte en niños con MIH. | La infiltración de resina (ICON) es dramáticamente mejor que el barniz de fluoruro en el enmascaramiento de lesiones de manchas blancas en niños con (MIH). La técnica de infiltración de resina permite un tratamiento mínimamente invasivo en una sola cita por lo que es beneficiosa para pacientes en edad escolar. | Resultados del cambio de color, las manchas sonoras y blancas del esmalte fue significativamente significativamente después del tratamiento inmediato un mes después del tratamiento de infiltración de resina, en el grupo II, la diferencia de color media diferencia de color disminuyó de forma no significativa tratamiento inmediato, una semana y un mes después de la aplicación de barniz de flúor | OK
12 | Microshear bond strength of different restorative materials to teeth with molar-incisor-hypomineralisation (MIH): a pilot study | Resistencia de adhesión al microcizallamiento de diferentes materiales de restauración en dientes | 2019 | M. Arab1 · E. Al‑Sarraf2 · M. Al‑Shammari2 · M. Qudeimat | European Archives of Paediatric Dentistry ( | Molar incisor hypomineralisation · Enamel · Bond strength · Resin composite · Resin modified glass ionomer | INGLES | Enayo cínico | Comparar la resistencia de adhesión al microcizallamiento de restauraciones de composite resinoso (RBC) y cemento de ionómero de vidrio modificado con resina (RMGIC) en dientes con hipomineralización incisivo molar (MIH). | Grupo 1. Para composite, se utilizó un sistema adhesivo de grabado y aclarado en 2 pasos siguiendo las instrucciones del fabricante (Adper™ Single-Bond 2, 3M ESPE, MN, EE.UU.). La superficie del esmalte delimitada por La superficie demarcada del esmalte se grabó con ácido fosfórico al 35% durante 15 s, después se enjuagó y se secó al aire cuidadosamente para evitar una deshidratación extensa. Se colocó el adhesivo y se fotopolimerizó durante 20 s con una potencia de 750 mW/cm2 de potencia (Optilux 501, sds Kerr, WI, EE.UU.). A tubo de polietileno (TYGON Medical Tubing, Saint-Gobain Plastics, OH, EE.UU.) de 1 mm de altura y 0,96 mm de diámetro interno. sobre el esmalte hipomineralizado. El tubo tubo se llenó con un RBC universal (Filtek™ Z350XT, A2, 3M ESPE) y se fotopolimerizó durante 40 s según las instrucciones del fabricante. instrucciones del fabricante. Por último, la cinta adhesiva y el tubo de polietileno se retiraron cuidadosamente seccionando con una hoja de bisturí. El resultado fue una varilla de RBC de 1 mm de altura y 0,95 mm de diámetro perpendicular a la perpendicular a la superficie hipomineralizada del esmalte. Las muestras se en agua destilada y se almacenaron a 37 °C durante 24 h antes de la prueba. Grupo 2. Tras el ensayo de adhesión RBC, las muestras se enjuagaron con agua destilada y se inspeccionaron bajo lupa como se ha descrito anteriormente. con agua destilada y se inspeccionaron con lupa anteriormente para identificar una nueva zona hipomineralizada para RMGIC. Archivos europeos de odontología pediátrica (2019) 20:47-51 49 1 3adhesión. La nueva zona de adhesión se seleccionó cuidadosamente para que estuviera a 2 mm de distancia del esmalte previamente adherido. La nueva superficie de esmalte recién seleccionada, que no había sido grabada previamente, se acondicionó con ácido poliacrílico al 20% (GC Cavity Conditioner, GC Corporation©, Tokio, Japón) durante 10 s, se enjuagó y se secó con un paño. y se secó con un paño. Se colocó un tubo de polietileno en la zona y se rellenó con Fuji II LC (GC Corporation, tono A2) fotopolimerizado durante 40 s siguiendo las instrucciones del fabricante. El tubo se seccionó y se retiró con cuidado dejando una varilla RMGIC perpendicular a la superficie del esmalte. Las muestras se almacenaron en agua destilada y se colocaron a 37 °C durante 24 h antes de la prueba. Todos los procedimientos de adhesión fueron realizados por un solo operador. | N=11 primeros molares afectados por MIH | 6 y 16 años. | Leve y moderado | adhesivo de grabado y aclarado en 2 pasos siguiendo las instrucciones del fabricante (Adper™ Single-Bond 2, 3M ESPE, MN, EE.UU.) | (Filtek™ Z350XT, | Una limitación de este estudio fue el pequeño tamaño de la muestra, que se debió principalmente a la escasez de dientes MIH extraídos dientes extraídos sin destrucción extensa, y a la disponibilidad superficies libres de caries adecuadas para la adhesión. Otra limitación es la ausencia de información sobre los modos de fallo de las especímenes, ya fuera cohesivo, adhesivo o mixto. mixto. La comparación de los resultados con otros estudios debido a las diferencias en las muestras, la preparación de las muestras, los medios de almacenamiento utilizados y las técnicas seguidas | RBC tenía una resistencia de adhesión al microcizallamiento significativamente mayor a los dientes afectados por MIH en comparación con RMGIC. Basándose en este estudio y la escasa evidencia existente en la literatura, la resina compuesta es el material de elección cuando la intervención restauradora está indicada para tratar dientes MIH. Se necesitan más ensayos clínicos y de laboratorio para ayudar a los clínicos en la toma de decisiones sobre el mejor material a utilizar. la toma de decisiones respecto al mejor material a utilizar para la restauración de dientes con MIH | La resistencia a la adherencia por microcizallamiento del RBC osciló entre 48,15 y 20,11 MPa. Por otro lado, la resistencia de la unión RMGIC osciló entre 3,87 y 20,5 MPa. Los valores de de ambos materiales se presentan mediante un diagrama de caja y bigotes (Fig. 1). La caja es una representación de la dispersión de datos entre los percentiles 25 y 75. La línea horizontal central representa la mediana de los valores de cizalladura. La línea horizontal central representa la mediana del valor de microcizallamiento. Las extensiones de los bigotes por encima y por debajo de La línea horizontal central representa el valor medio del microcizallamiento. T | OK
13
14
15
16
17
18 | MIH-Affected Teeth: Clinical Challenges from Diagnosis to Restorative Management