## ANEXO 1
ARTÍCULOS ELEGIDOS PARA LA REVISIÓN
No. | AUTOR | TIPO DE ESTUDIO | AÑO | TIPO DE BRACKET | TECNICA USADA | INTENSIDAD LÁSER | DAÑO AL ESMALTE | TEMPERATURA | SIMPLICIDAD DE LA TÉCNICA LÁSER
I | Hoteit M, Nammour S, Zeinoun T | Investigación animal in vitrol | 2020 | BC | Er,Cr:YSGG Er:YAG | Er, Cr: YSGG (4W/20 Hz y 5W/20Hz, Er: YAG (100 mJ/40 Hz and 120 mJ/40 Hz) | El láser Er, Cr: YSGG respetó la integridad del esmalte dental y el láser Er: YAG menos microfisuras, aunque presenta algunos cambios microestructurales del esmalte en comparación con el método convencional. | No evaluado | Si. Más sencilla para Er:YAG y menos microfisuras
II | Grzech-Leśniak, K., Matys, J., Żmuda-Stawowiak, D., Mroczka, K., Dominiak, M., Brugnera Junior, A. Sculean, A. | Experimental casos y controles | 2018 | BM/BC | Er:YAG | Er:YAG (2940 nm 3.4W,170 mJ,/20 Hz, Irradiación x 6 seg | No se mostraron grietas del esmalte posterior a la descementación con Er:YAG en comparación con el grupo control. | Menor aumento de temperatura con el método de escaneo (media: 0,83 ° C) en comparación con la técnica de movimiento circular alrededor del bracket cerámico (media: 1,78C; p = 0,0001) o los brackets metálicos (media: 1,29C; p = 0,015). | No reporta
III | Dostalova, T., Jelinkova, H., Remes, M., Šulc, J., & Němec, M. | Experimental casos y controles | 2016 | BM/BC | Er:YAG | Er:YAG (280 mJ, 250μs/6 Hz, 1 mm de angulación de fibra,140 seg) | Se confirma que no hay daños del esmalte con el análisis SEM al usar el láser Er: YAG en brackets cerámicos y disminuye significativamente la falla de la unión y la cantidad de adhesivo restante. | el aumento de temperatura fue limitado (de 2.0C a 3.2C) también para brackets metálicos. | Si
IV | Mundethu A, Gutknecht N, Franzen R. | Estudio transversal | 2014 | BC | Er:YAG | Er:YAG (600 mJ /800 μs/1.3 mm de angulación de la fibra). | No se muestran daños en la superficie del esmalte. | No evaluado | No reporta
V | Dumbryte I, Vebriene J, Linkeviciene L, Malinauskas M. | Revisión sistemática y metaanálisis | 2018 | BM/BC | Manual | No evaluado | Existe fuerte evidencia de que después de la desunión del bracket con técnica convencional aumenta el número de microfisuras. | No evaluado | No reporta
VI | Didem Nalbantgil, M Oguz Oztoprak, Murat Tozlu, Tülin Arun | Experimental casos y controles | 2011 | BC | Er:YAG | Er:YAG (2,940 nm, 140 mJ/30 Hz) 1 mm - 2 mm | Todos los tiempos de láser fueron efectivos para despegar sin causar roturas del esmalte o fallas en los brackets. | Los aumentos de temperatura para todos los grupos de estudio se midieron por debajo del punto de referencia de 5,5 ° C y se determina que es proporcional a la extensión de la duración del láser Er:YAG. | Si

## TABLA 1
TIPOS DE BRACKETS | CANTIDAD | No. ESTUDIO
Brackets cerámicos (BC) | 3 | I,IV,VI
Brackets metálicos y cerámicos (BM/BC) | 3 | II,III,V
TOTAL | 6 | 6

## TABLA 2
No. ESTUDIO | MÉTODO DE EVALUACIÓN | HALLAZGOS
I | SEM | El láser Er, Cr: YSGG respetó la integridad del esmalte dental y el láser Er: YAG menos microfisuras, aunque presenta algunos cambios microestructurales del esmalte en comparación con el método convencional.
II | SEM y EDS | No se mostraron grietas del esmalte posterior a la descementación con Er:YAG en comparación con el grupo control.
III | SEM | Se confirma que no hay daños del esmalte con el análisis SEM al usar el láser Er: YAG en brackets cerámicos y disminuye significativamente la falla de la unión y la cantidad de adhesivo restante.
IV | SEM | No se muestran daños en la superficie del esmalte.
V | SEM | Existe fuerte evidencia de que después de la desunión del bracket con técnica convencional aumenta el número de microfisuras.
VI | SEM | Todos los tiempos de láser fueron efectivos para despegar sin causar roturas del esmalte o fallas en los brackets.

## LISTA DE CHEQUEO No 1
LISTA DE CHEQUEO
Sección/Tema | Item No | Item de lista de chequeo
Título y resumen | 1 | Evaluación de la topografía del esmalte después de la descementación de brackets cerámicos de ortodoncia con diferente configuración de láseres Er, Cr: YSGG y Er: YAG
Introducción |  | Investigar el uso del láser en la descementación de brackets cerámicos particularmente, pues se ha reportado que tienen alta resistencia al cizallamiento (SBS) y esto podría ocasionar daños a la superficie del esmalte dental. A pesar de que es una técnica viable la descementación de brackets cerámicos mediante láser Er: YAG no hay literatura suficiente de los datos precisos para el uso del Er YAG.
Antecedentes | 2a | La inexistencia de literatura con respecto al uso del Láser Er:YAG y de Er, Cr: YSGG pues estos sistemas láser permiten la configuración especial de los ajustes (concentración de agua / aire, potencia, energía, frecuencia, tiempo y el método de irradiación). Algunas tecnicas usadas son: pulso único de alta energía, métodos de barrido circular y métodos de barrido en forma de S.
Objetivos | 2b | Evaluar la diferencia en la topografía del esmalte derivada de diferentes configuraciones de láser de erbio utilizadas durante el despegado.
Métodos |  | Comparación de 15 grupos seleccionados al azar con una configuraciones de láser de erbio con método de escaneo .
Muestras/especímenes | 3a | 180 incisivos bovinos divididos en 15 grupos experimentales aleatoriamente, verificando que no presentaran daños previos (caries o microfracturas) se almacenaron y descontaminaron de acuerdo con (ISO / TS11405: 2015 Odontología)
| 3b | Se usó método de escaneo, estereomicoscopia con aumento x10 (Motic SMZ 140-N2 LED) SEM posterior al retiro del adhesivo restante para evaluar la incidencia de formación de microgrietas y perdida de esmalte.
| 3c | La resistencia al cizallamiento SBS se evaluó posterior a la descementación
Diseño del estudio | 4 | Experimiental casos y controles
Intervenciones | 5 | Evaluación de las muestras con diferentes configuraciones del láser Erbio Er:YAG, Er, Cr:YSGG
Resultados | 6a | No hubo diferencias estadísticamente significativas entre las proporciones de dientes con topografía de esmalte normal dentro del grupo de control en comparación con cualquiera de los grupos Er: YAG. Sin embargo, la proporción de dientes con una topografía de esmalte normal en Er, Cr: YSGG fue 4 W / 20 Hz (83,3%) y en Er: YAG fue 5 W / 20 Hz (91,7%), que fue estadísticamente significativamente mayor que la grupo control (41,7%).
| 6b | todos los grupos Er: YAG tenían dientes que desarrollaron microfisuras, excepto el grupo tratado con 120 mJ / 40 Hz. El porcentaje de dientes con microfisuras entre los grupos Er: YAG osciló entre el 8,3% para el grupo de 100 mJ / 40 Hz y el 50% para el grupo de 120 mJ / 20 Hz.
| 6c | 41,7% de los dientes de control permanecieron con una topografía de esmalte normal posterior a la descementación con láser. En el grupo Er,Cr:YSGG con configuración de 4 W / 20 Hz y 5 W / 20 Hz representó un 16,7% - 91.7% de dientes intactos respectivamente, mientras que con el Er:YAG se usaron varias configuraciones pero con la de 80 mJ / 40 Hz se ontuvo un 41,7% de dientes intactos.
Tamaño de muestra | 7 | 180 incisivos bovinos, divididos en 15 grupos al azar, donde (1) grupo de 1-6 con Er, Cr: YSGG, (2) grupo del 7–14 con Er: YAG y como (3) grupo 15 como grupo control
Aleatorización
Generación de secuencia | 8a
8b
Asignación ocultación | 9
Implementación | 10
Cegamiento | 11a
11b
Métodos estadísticos | 12 | Estadísticas descriptivas para evaluar la resistencia al cizallamiento (SBS),y para evaluar las asociaciones entre la incidencia de la topografía del esmalte normal y los 15 grupos,se usó la prueba de Fisher y se siguió con comparaciones post-hoc de las proporciones. Estas pruebas se ajustaron para las comparaciones por pares utilizando la corrección de Bonferroni. Adicionalmente hicieron análisis de varianza de una vía (ANOVA) se viola el supuesto de homogeneidad de las varianzas y se ddebe hacer prueba de Levene valor p <0,05, donde la significancia estadística fue de 0,05 y usaron el paquete estadístico de IBM ® SPSS ® versión 20.
Resultados |  | La selección de los parámetros óptimos de los láseres de erbio durante el desunido influye en la topografía del esmalte. Al considerar la evaluación de análisis tanto microscópicos como estadísticos, la irradiación por Er: YAG (120 mJ / 40 Hz) mostró una reducción significativa de las microfisuras en comparación con el desprendimiento convencional, aunque se pudieron observar algunos cambios microestructurales en el esmalte. Er, Cr: YSGG (4 W / 20 Hz) respetó al máximo la topografía del esmalte de los grupos estudiados. Las figuras SEM del grupo desunido con ajustes de Er: YAG 100 mJ / 40 Hz presentaron cambio estructural con áreas de pérdida extensa de esmalte, rodeadas por una superficie de esmalte irregularmente dañada , mientras que los grupos se deshicieron con Er: YAG 120 mJ / 40 Hz, Er: YAG 140 mJ / 20 Hz y 140 mJ / 40 Hz exhibieron una apariencia de superficie de esmalte amorfo con cambios brillantes aplanado.
Muestras | 13
Línea de base de datos | 14
Resultados y estimación | 15a
15b
Análisis auxiliar | 16
Discusión
Interpretación | 17
Aplicabilidad | 18
Limitaciones | 19a
19b
Conclusiones | 20 | Dentro de las limitaciones de nuestro estudio, se puede concluir que el ajuste inadecuado de los parámetros del láser puede alterar la superficie del esmalte durante el desprendimiento de los brackets cerámicos. A medida que se alteró la textura de la topografía del esmalte, más estudios deberían evaluar los cambios microestructurales del esmalte, así como las propiedades mecánicas del esmalte, como la microdureza y la tenacidad a la fractura. La hipótesis nula fue parcialmente rechazada, ya que, en comparación con el despegado manual convencional, el uso de Er, Cr: YSGG (4 W / 20 Hz) en el despegado de brackets cerámicos de ortodoncia ayudó a proteger la topografía del esmalte después de la remoción del adhesivo convencional. El ajuste y la manipulación inadecuados de la configuración de desprendimiento de los láseres de erbio podrían estar relacionados con la alteración estructural del esmalte debajo del soporte y su área circundante.
Fondos | 21 | no recibió financiamiento externo.
Conflicto de intereses | 22 | Sin conflicto de intereses.
Registro del estudio | 23 | doi:10.3390/dj8010006 www.mdpi.com/journal/dentistry

## LISTA DE CHEQUEO No 2 (hidden)
LISTA DE CHEQUEO
Sección/Tema | Item No | Item de lista de chequeo
Título y resumen
1a
1b
Introducción
Antecedentes | 2a
Objetivos | 2b
Métodos
Muestras/especímenes | 3a
3b
3c
Diseño del estudio | 4a
4b
Intervenciones | 5
Resultados | 6a
6b
6c
Tamaño de muestra | 7a
7b
7c
Aleatorización
Generación de secuencia | 8a
8b
Asignación ocultación | 9
Implementación | 10
Cegamiento | 11a
11b
Métodos estadísticos | 12
Resultados
Muestras | 13
Línea de base de datos | 14
Resultados y estimación | 15a
15b
Análisis auxiliar | 16
Discusión
Interpretación | 17
Aplicabilidad | 18
Limitaciones | 19a
19b
Conclusiones | 20
Fondos | 21
Conflicto de intereses | 22
Registro del estudio | 23

## LISTA DE CHEQUEO No 3 (hidden)
LISTA DE CHEQUEO
Sección/Tema | Item No | Item de lista de chequeo
Título y resumen
1a
1b
Introducción
Antecedentes | 2a
Objetivos | 2b
Métodos
Muestras/especímenes | 3a
3b
3c
Diseño del estudio | 4a
4b
Intervenciones | 5
Resultados | 6a
6b
6c
Tamaño de muestra | 7a
7b
7c
Aleatorización
Generación de secuencia | 8a
8b
Asignación ocultación | 9
Implementación | 10
Cegamiento | 11a
11b
Métodos estadísticos | 12
Resultados
Muestras | 13
Línea de base de datos | 14
Resultados y estimación | 15a
15b
Análisis auxiliar | 16
Discusión
Interpretación | 17
Aplicabilidad | 18
Limitaciones | 19a
19b
Conclusiones | 20
Fondos | 21
Conflicto de intereses | 22
Registro del estudio | 23

## LISTA DE CHEQUEO No 4 (hidden)
LISTA DE CHEQUEO
Sección/Tema | Item No | Item de lista de chequeo
Título y resumen
1a
1b
Introducción
Antecedentes | 2a
Objetivos | 2b
Métodos
Muestras/especímenes | 3a
3b
3c
Diseño del estudio | 4a
4b
Intervenciones | 5
Resultados | 6a
6b
6c
Tamaño de muestra | 7a
7b
7c
Aleatorización
Generación de secuencia | 8a
8b
Asignación ocultación | 9
Implementación | 10
Cegamiento | 11a
11b
Métodos estadísticos | 12
Resultados
Muestras | 13
Línea de base de datos | 14
Resultados y estimación | 15a
15b
Análisis auxiliar | 16
Discusión
Interpretación | 17
Aplicabilidad | 18
Limitaciones | 19a
19b
Conclusiones | 20
Fondos | 21
Conflicto de intereses | 22
Registro del estudio | 23

## LISTA DE CHEQUEO No 5 (hidden)
LISTA DE CHEQUEO
Sección/Tema | Item No | Item de lista de chequeo
Título y resumen
1a
1b
Introducción
Antecedentes | 2a
Objetivos | 2b
Métodos
Muestras/especímenes | 3a
3b
3c
Diseño del estudio | 4a
4b
Intervenciones | 5
Resultados | 6a
6b
6c
Tamaño de muestra | 7a
7b
7c
Aleatorización
Generación de secuencia | 8a
8b
Asignación ocultación | 9
Implementación | 10
Cegamiento | 11a
11b
Métodos estadísticos | 12
Resultados
Muestras | 13
Línea de base de datos | 14
Resultados y estimación | 15a
15b
Análisis auxiliar | 16
Discusión
Interpretación | 17
Aplicabilidad | 18
Limitaciones | 19a
19b
Conclusiones | 20
Fondos | 21
Conflicto de intereses | 22
Registro del estudio | 23

## LISTA DE CHEQUEO No 6 (hidden)
LISTA DE CHEQUEO
Sección/Tema | Item No | Item de lista de chequeo
Título y resumen
1a
1b
Introducción
Antecedentes | 2a
Objetivos | 2b
Métodos
Muestras/especímenes | 3a
3b
3c
Diseño del estudio | 4a
4b
Intervenciones | 5
Resultados | 6a
6b
6c
Tamaño de muestra | 7a
7b
7c
Aleatorización
Generación de secuencia | 8a
8b
Asignación ocultación | 9
Implementación | 10
Cegamiento | 11a
11b
Métodos estadísticos | 12
Resultados
Muestras | 13
Línea de base de datos | 14
Resultados y estimación | 15a
15b
Análisis auxiliar | 16
Discusión
Interpretación | 17
Aplicabilidad | 18
Limitaciones | 19a
19b
Conclusiones | 20
Fondos | 21
Conflicto de intereses | 22
Registro del estudio | 23