## resultadso
Pruebas | Objetivo
Analisis exploratorio de datos | describir la muestra
Shapiro Wilk | Determinara si los dayso presnetan distribucio Normal |  |  | n | Mean | Standard Error | Median | Maximum | Minimum | IQR | SW p-value | MW Test p-value
Grubs | Determinar al presencai de datso atipicos | Resitencia flexural Mpa | Ribbond | 23 | 61.61799 | 2.978983 | 63.9714 | 79.401 | 8.90286 | 11.56905 | 0.0002433059 | 0.9306631
Mann Wthiney | Comparar las mediadas |  | Interlig | 23 | 61.81011 | 3.191598 | 64.1149 | 82.2656 | 11.1049 | 18.94855 | 0.007879062
Software |  | Deformación % | Ribbond | 23 | 4.472242 | 0.2374172 | 4.608 | 6.03 | 0.86328 | 1.422 | 0.02729597 | 0.7114186
Reañ Statoitsitics V8,4 DE Septeombre 2023 |  |  | Interlig | 23 | 4.381078 | 0.2220812 | 4.896 | 5.616 | 0.7465 | 1.143 | 0.0006660554
|  | Módulo elástico Mpa | Ribbond | 23 | 1488.902 | 66.91673 | 1551.77 | 1742.23 | 128.816 | 198.74 | 5.059995e-07 | 0.9306631
|  |  | Interlig | 23 | 1470.957 | 68.42228 | 1550.6 | 1756.8 | 175.127 | 214.675 | 6.223819e-06
L aulfima mediad es atipica en todso los casos
Este gráfico no está disponible en su versión de Excel. Si edita esta forma o guarda el libro en un formato de archivo diferente, el gráfico no se podrá utilizar.
Este gráfico no está disponible en su versión de Excel. Si edita esta forma o guarda el libro en un formato de archivo diferente, el gráfico no se podrá utilizar.
Este gráfico no está disponible en su versión de Excel. Si edita esta forma o guarda el libro en un formato de archivo diferente, el gráfico no se podrá utilizar.
Note on H7: Muestra 23 observaciones
Note on K7: Ribbon presenta mediana de 63,9 Mpa de resistencai 1 menos que Interling
Note on O7: la medidas no presentan distribivion normal
Note on L10: Interling, presneta una deformacion max de 5,6%, 1% menos que ribbon
Note on I12: Inteerling tiene hy¿u proemdio de 1470,96 Mpa de Módulo elástico, 18 menos que Ribbon

## objetivos
1. OBJETIVO GENERAL
Comparar la resistencia flexural, de las fibras de polietileno trenzadas (Ribbond) versus las fibras de vidrio trenzadas (Interling Angelous), en láminas de resina fluida con una ubicación de cada tipo de fibra interpuesta entre la resina fluida.
1.1. OBJETIVOS ESPECÍFICOS
- Determinar la resistencia flexural, de las fibras de polietileno trenzadas Ribbond, mediante una máquina de prueba universal (Instron) a una velocidad cruceta de 0.5mm/min a temperatura ambiente.
- Determinar la resistencia flexural, de las fibras de vidrio trenzadas Angelous, mediante una máquina de prueba universal (Instron) a una velocidad cruceta de 0.5mm/min a temperatura ambiente

## base
Test Name | Test Mode | Test Speed 3 | Test Type | Change Point 1 | Control | Change Point 2 | Disp. Origin | Sensitivity: | Level:
Flexion(27-06-2023).tai | Single | 1 | 3 Point | Off | Stroke | Off | Start | 0 | 0
| Ribbond.Resitencia flexural.MPa | Interlig.Resitencia flexural.MPa | Ribbond.Deformación.% | Interlig.Deformación.% | Ribbond.Módulo elástico.MPa | Interlig.Módulo elástico.MPa | [9 empty] | Shapiro-Wilk Test
Ribbond - 1 | 70.0716 | 53.0404 | 6.03 | 4.212 | 1363.56 | 1397.96
Ribbond - 2 | 66.1719 | 50.0586 | 5.796 | 3.42 | 1319.66 | 1580.67 |  |  |  | Ribbond.Resitencia flexural.MPa | Interlig.Resitencia flexural.MPa | Ribbond.Deformación.% | Interlig.Deformación.% | Ribbond.Módulo elástico.MPa | Interlig.Módulo elástico.MPa |  | Ribbond.Resitencia flexural.MPa | Interlig.Resitencia flexural.MPa | Ribbond.Deformación.% | Interlig.Deformación.% | Ribbond.Módulo elástico.MPa | Interlig.Módulo elástico.MPa |  |  | n | Mean | Standard Error | Median | Maximum | Minimum | IQR | SW p-value | MW Test p-value
Ribbond - 3 | 71.6016 | 74.5964 | 5.274 | 4.968 | 1492.55 | 1701.86 |  |  |  | 61.61799 | 61.81011 | 4.472242 | 4.381078 | 1488.902 | 1470.957 | W-stat | 0.7874942 | 0.8746604 | 0.9016141 | 0.8147436 | 0.5767023 | 0.672167 | Resitencia flexural Mpa | Ribbond | 23 | 61.61799 | 2.978983 | 63.9714 | 79.401 | 8.90286 | 11.56905 | 0.0002433059 | 0.9306631
Ribbond - 4 | 63.9714 | 69.6354 | 4.608 | 4.896 | 1554.86 | 1514.45 |  |  |  | 2.978983 | 3.191598 | 0.2374172 | 0.2220812 | 66.91673 | 68.42228 | p-value | 0.0002433059 | 0.007879062 | 0.02729597 | 0.0006660554 | 5.059995e-07 | 6.223819e-06 |  | Interlig | 23 | 61.81011 | 3.191598 | 64.1149 | 82.2656 | 11.1049 | 18.94855 | 0.007879062
Ribbond - 5 | 61.5625 | 65.3646 | 4.59 | 5.094 | 1539.03 | 1328.26 |  |  |  | 63.9714 | 64.1149 | 4.608 | 4.896 | 1551.77 | 1550.6 | alpha | 0.05 | 0.05 | 0.05 | 0.05 | 0.05 | 0.05 | Deformación % | Ribbond | 23 | 4.472242 | 0.2374172 | 4.608 | 6.03 | 0.86328 | 1.422 | 0.02729597 | 0.7114186
Ribbond - 6 | 65.1172 | 57.2721 | 5.742 | 3.888 | 1344.37 | 1519.55 |  |  |  | #N/A | #N/A | 5.04 | 3.42 | #N/A | #N/A | normal | no | no | no | no | no | no |  | Interlig | 23 | 4.381078 | 0.2220812 | 4.896 | 5.616 | 0.7465 | 1.143 | 0.0006660554
Ribbond - 7 | 60.4883 | 52.7018 | 3.852 | 3.312 | 1695.94 | 1647.55 |  |  |  | 14.2867 | 15.30637 | 1.138613 | 1.065064 | 320.9214 | 328.1417 | [7 empty] | Módulo elástico Mpa | Ribbond | 23 | 1488.902 | 66.91673 | 1551.77 | 1742.23 | 128.816 | 198.74 | 5.059995e-07 | 0.9306631
Ribbond - 8 | 59.9609 | 55.6055 | 4.014 | 4.896 | 1653.97 | 1105.07 |  |  |  | 204.1098 | 234.2849 | 1.296439 | 1.134361 | 102990.5 | 107677 | d'Agostino-Pearson | [7 empty] | Interlig | 23 | 1470.957 | 68.42228 | 1550.6 | 1756.8 | 175.127 | 214.675 | 6.223819e-06
Ribbond - 9 | 50.2865 | 70.0911 | 3.726 | 5.058 | 1403.88 | 1466.22 |  |  |  | 8.101744 | 4.34029 | 3.34814 | 5.135592 | 15.90286 | 11.32511
Ribbond - 10 | 62.1419 | 53.6849 | 4.626 | 3.42 | 1621.57 | 1657.33 |  |  |  | -2.384732 | -1.576009 | -1.295987 | -1.939472 | -3.706339 | -3.050707 | DA-stat | 28.16466 | 16.05784 | 12.07668 | 20.376 | 45.8937 | 37.04537
Ribbond - 11 | 43.7044 | 69.9284 | 3.276 | 4.968 | 1419.43 | 1558.16 |  |  |  | 70.49814 | 71.1607 | 5.16672 | 4.8695 | 1613.414 | 1581.673 | p-value | 7.658131e-07 | 0.0003258995 | 0.002385518 | 3.761897e-05 | 1.082207e-10 | 9.030241e-09
Ribbond - 12 | 70.0977 | 77.168 | 5.04 | 5.616 | 1551.77 | 1673.29 |  |  |  | 79.401 | 82.2656 | 6.03 | 5.616 | 1742.23 | 1756.8 | alpha | 0.05 | 0.05 | 0.05 | 0.05 | 0.05 | 0.05
Ribbond - 13 | 71.2826 | 49.1406 | 5.148 | 3.204 | 1596.5 | 1638.42 |  |  |  | 8.90286 | 11.1049 | 0.86328 | 0.7465 | 128.816 | 175.127 | normal | no | no | no | no | no | no
Ribbond - 14 | 55.5599 | 79.0234 | 3.708 | 4.95 | 1608.78 | 1756.8 |  |  |  | 1417.21376 | 1421.6326 | 102.86157 | 100.76479 | 34244.756 | 33832.017
Ribbond - 15 | 53.7174 | 68.8281 | 3.582 | 5.076 | 1707.94 | 1469.56 |  |  |  | 23 | 23 | 23 | 23 | 23 | 23
Ribbond - 16 | 69.707 | 82.2656 | 4.212 | 5.31 | 1742.23 | 1749.63 |  |  |  | 58.23022 | 58.61883 | 4.243875 | 4.149382 | 1387.466 | 1383.591
Ribbond - 17 | 57.0703 | 76.4258 | 3.51 | 5.418 | 1729.9 | 1598.96 |  |  |  | 49.70741 | 51.91396 | 3.795625 | 3.641627 | 1043.455 | 1133.572
Ribbond - 18 | 62.207 | 61.5495 | 4.302 | 4.554 | 1510.74 | 1401.56 |  |  |  | 8.983378 | 11.32623 | 0.8414906 | 0.7820976 | 172.5288 | 196.7262
Ribbond - 19 | 72.5846 | 59.1927 | 5.04 | 3.852 | 1653.86 | 1649.58 |  |  |  | 6.1263 | 10.43 | 0.756 | 0.414 | 102.09 | 98.98
Ribbond - 20 | 79.401 | 74.5313 | 5.364 | 4.932 | 1596.16 | 1550.6 |  |  |  | 11.56905 | 18.94855 | 1.422 | 1.143 | 198.74 | 214.675
Ribbond - 21 | 77.5911 | 46.3086 | 5.922 | 4.428 | 1458.52 | 1161.55
Mean | 64.0141 | 64.1149 | 4.63629 | 4.54629 | 1550.72 | 1529.86
Standard Deviation | 8.90286 | 11.1049 | 0.86328 | 0.7465 | 128.816 | 175.127 |  |  |  | Ribbond.Resitencia flexural.MPa | Interlig.Resitencia flexural.MPa | Ribbond.Deformación.% | Interlig.Deformación.% | Ribbond.Módulo elástico.MPa | Interlig.Módulo elástico.MPa
[8 empty] | 61.61799 | 61.81011 | 4.472242 | 4.381078 | 1488.902 | 1470.957
[8 empty] | 2.978983 | 3.191598 | 0.2374172 | 0.2220812 | 66.91673 | 68.42228
[8 empty] | 63.9714 | 64.1149 | 4.608 | 4.896 | 1551.77 | 1550.6
[8 empty] | 79.401 | 82.2656 | 6.03 | 5.616 | 1742.23 | 1756.8
[8 empty] | 8.90286 | 11.1049 | 0.86328 | 0.7465 | 128.816 | 175.127
[8 empty] | 23 | 23 | 23 | 23 | 23 | 23
[8 empty] | 11.56905 | 18.94855 | 1.422 | 1.143 | 198.74 | 214.675
[8 empty] | 0.0002433059 | 0.007879062 | 0.02729597 | 0.0006660554 | 5.059995e-07 | 6.223819e-06
[8 empty] | n | Mean | Standard Error | Median | Maximum | Minimum | IQR | p-value
[6 empty] | Resitencia flexural Mpa | Ribbond | 23 | 61.61799 | 2.978983 | 63.9714 | 79.401 | 8.90286 | 11.56905 | 0.0002433059
[7 empty] | Interlig | 23 | 61.81011 | 3.191598 | 64.1149 | 82.2656 | 11.1049 | 18.94855 | 0.007879062
[6 empty] | Deformación % | Ribbond | 23 | 4.472242 | 0.2374172 | 4.608 | 6.03 | 0.86328 | 1.422 | 0.02729597
[7 empty] | Interlig | 23 | 4.381078 | 0.2220812 | 4.896 | 5.616 | 0.7465 | 1.143 | 0.0006660554
[6 empty] | Módulo elástico Mpa | Ribbond | 23 | 1488.902 | 66.91673 | 1551.77 | 1742.23 | 128.816 | 198.74 | 5.059995e-07
[7 empty] | Interlig | 23 | 1470.957 | 68.42228 | 1550.6 | 1756.8 | 175.127 | 214.675 | 6.223819e-06
| T Test: Two Independent Samples | [10 empty] | Mann-Whitney Test for Two Independent Samples
| SUMMARY |  |  | Hyp Mean Diff | 0 | [7 empty] | Ribbond.Resitencia flexural.MPa | Interlig.Resitencia flexural.MPa
| Groups | Count | Mean | Variance | Cohen d | [6 empty] | count | 23 | 23
| Ribbond.Resitencia flexural.MPa | 23 | 61.61799 | 204.1098 | [7 empty] | median | 63.9714 | 64.1149
| Interlig.Resitencia flexural.MPa | 23 | 61.81011 | 234.2849 | [7 empty] | rank sum | 545 | 536
| Pooled |  |  | 219.1973 | 0.01297666 | [6 empty] | U | 260 | 269
| T TEST: Equal Variances |  |  |  | Alpha | 0.05 | [6 empty] | one tail | two tail
|  | std err | t-stat | df | p-value | t-crit | lower | upper | sig | effect r |  | U | 260
| One Tail | 4.365849 | 0.04400598 | 44 | 0.4825494 | 1.68023 |  |  | no | 0.006634005 |  | mean | 264.5
| Two Tail | 4.365849 | 0.04400598 | 44 | 0.9650987 | 2.015368 | -8.990914 | 8.606667 | no | 0.006634005 |  | std dev | 45.51831 | ties
[12 empty] | z-score | 0.08787672 | yates
| T TEST: Unequal Variances |  |  |  | Alpha | 0.05 | [5 empty] | effect r | 0.01295672
|  | std err | t-stat | df | p-value | t-crit | lower | upper | sig | effect r |  | p-norm | 0.4649873 | 0.9299747
| One Tail | 4.365849 | 0.04400598 | 43.79252 | 0.4825498 | 1.680401 |  |  | no | 0.006649701 |  | p-exact | 0.4653315 | 0.9306631
| Two Tail | 4.365849 | 0.04400598 | 43.79252 | 0.9650997 | 2.015637 | -8.992092 | 8.607845 | no | 0.006649701 |  | p-simul | N/A | N/A
| T Test: Two Independent Samples | [10 empty] | Mann-Whitney Test for Two Independent Samples
| SUMMARY |  |  | Hyp Mean Diff | 0 | [7 empty] | Ribbond.Deformación.% | Interlig.Deformación.%
| Groups | Count | Mean | Variance | Cohen d | [6 empty] | count | 23 | 23
| Ribbond.Deformación.% | 23 | 4.472242 | 1.296439 | [7 empty] | median | 4.608 | 4.896
| Interlig.Deformación.% | 23 | 4.381078 | 1.134361 | [7 empty] | rank sum | 558 | 523
| Pooled |  |  | 1.2154 | 0.08269237 | [6 empty] | U | 247 | 282
| T TEST: Equal Variances |  |  |  | Alpha | 0.05 | [6 empty] | one tail | two tail
|  | std err | t-stat | df | p-value | t-crit | lower | upper | sig | effect r |  | U | 247
| One Tail | 0.3250953 | 0.2804235 | 44 | 0.3902335 | 1.68023 |  |  | no | 0.0422377 |  | mean | 264.5
| Two Tail | 0.3250953 | 0.2804235 | 44 | 0.7804669 | 2.015368 | -0.5640221 | 0.7463508 | no | 0.0422377 |  | std dev | 45.50989 | ties
[12 empty] | z-score | 0.3735452 | yates
| T TEST: Unequal Variances |  |  |  | Alpha | 0.05 | [5 empty] | effect r | 0.05507623
|  | std err | t-stat | df | p-value | t-crit | lower | upper | sig | effect r |  | p-norm | 0.3543714 | 0.7087427
| One Tail | 0.3250953 | 0.2804235 | 43.80525 | 0.3902364 | 1.680391 |  |  | no | 0.04233132 |  | p-exact | 0.3557093 | 0.7114186
| Two Tail | 0.3250953 | 0.2804235 | 43.80525 | 0.7804728 | 2.015621 | -0.5641044 | 0.7464331 | no | 0.04233132 |  | p-simul | N/A | N/A
| T Test: Two Independent Samples | [10 empty] | Mann-Whitney Test for Two Independent Samples
| SUMMARY |  |  | Hyp Mean Diff | 0 | [7 empty] | Ribbond.Módulo elástico.MPa | Interlig.Módulo elástico.MPa
| Groups | Count | Mean | Variance | Cohen d | [6 empty] | count | 23 | 23
| Ribbond.Módulo elástico.MPa | 23 | 1488.902 | 102990.5 | [7 empty] | median | 1551.77 | 1550.6
| Interlig.Módulo elástico.MPa | 23 | 1470.957 | 107677 | [7 empty] | rank sum | 545 | 536
| Pooled |  |  | 105333.8 | 0.0552922 | [6 empty] | U | 260 | 269
| T TEST: Equal Variances |  |  |  | Alpha | 0.05 | [6 empty] | one tail | two tail
|  | std err | t-stat | df | p-value | t-crit | lower | upper | sig | effect r |  | U | 260
| One Tail | 95.70506 | 0.187505 | 44 | 0.4260634 | 1.68023 |  |  | no | 0.02825615 |  | mean | 264.5
| Two Tail | 95.70506 | 0.187505 | 44 | 0.8521267 | 2.015368 | -174.9357 | 210.826 | no | 0.02825615 |  | std dev | 45.51831 | ties
[12 empty] | z-score | 0.08787672 | yates
| T TEST: Unequal Variances |  |  |  | Alpha | 0.05 | [5 empty] | effect r | 0.01295672
|  | std err | t-stat | df | p-value | t-crit | lower | upper | sig | effect r |  | p-norm | 0.4649873 | 0.9299747
| One Tail | 95.70506 | 0.187505 | 43.97824 | 0.4260636 | 1.680248 |  |  | no | 0.02826314 |  | p-exact | 0.4653315 | 0.9306631
| Two Tail | 95.70506 | 0.187505 | 43.97824 | 0.8521272 | 2.015396 | -174.9384 | 210.8287 | no | 0.02826314 |  | p-simul | N/A | N/A
Este gráfico no está disponible en su versión de Excel. Si edita esta forma o guarda el libro en un formato de archivo diferente, el gráfico no se podrá utilizar.
Este gráfico no está disponible en su versión de Excel. Si edita esta forma o guarda el libro en un formato de archivo diferente, el gráfico no se podrá utilizar.
Este gráfico no está disponible en su versión de Excel. Si edita esta forma o guarda el libro en un formato de archivo diferente, el gráfico no se podrá utilizar.

## Hoja1
Test Name | Test Mode | Test Type | Control | Test Speed 1 | Test Speed 2 | Test Speed 3 | Change Point 1 | Change Point 2 | Disp. Origin | Break and Limit Action | Sensitivity: | Level:
Flexion(27-06-2023).tai | Single | 3 Point | Stroke | 0.75 | 1 | 1 | Off | Off | Start | Stop | 0 | 0
Title | Sub title | Humidity | Temperature | Comment
|  | 61 | 18.1
Name | Resitencia flexural | Deformación | Módulo elástico |  | Name | Resitencia flexural | Deformación | Módulo elástico
Units | MPa | % | MPa |  | Units | MPa | % | MPa
Ribbond - 1 | 70.0716 | 6.03 | 1363.56 |  | Interlig - 1 | 53.0404 | 4.212 | 1397.96
Ribbond - 2 | 66.1719 | 5.796 | 1319.66 |  | Interlig - 2 | 50.0586 | 3.42 | 1580.67
Ribbond - 3 | 71.6016 | 5.274 | 1492.55 |  | Interlig - 3 | 74.5964 | 4.968 | 1701.86
Ribbond - 4 | 63.9714 | 4.608 | 1554.86 |  | Interlig - 4 | 69.6354 | 4.896 | 1514.45
Ribbond - 5 | 61.5625 | 4.59 | 1539.03 |  | Interlig - 5 | 65.3646 | 5.094 | 1328.26
Ribbond - 6 | 65.1172 | 5.742 | 1344.37 |  | Interlig - 6 | 57.2721 | 3.888 | 1519.55
Ribbond - 7 | 60.4883 | 3.852 | 1695.94 |  | Interlig - 7 | 52.7018 | 3.312 | 1647.55
Ribbond - 8 | 59.9609 | 4.014 | 1653.97 |  | Interlig - 8 | 55.6055 | 4.896 | 1105.07
Ribbond - 9 | 50.2865 | 3.726 | 1403.88 |  | Interlig - 9 | 70.0911 | 5.058 | 1466.22
Ribbond - 10 | 62.1419 | 4.626 | 1621.57 |  | Interlig - 10 | 53.6849 | 3.42 | 1657.33
Ribbond - 11 | 43.7044 | 3.276 | 1419.43 |  | Interlig - 11 | 69.9284 | 4.968 | 1558.16
Ribbond - 12 | 70.0977 | 5.04 | 1551.77 |  | Interlig - 12 | 77.168 | 5.616 | 1673.29
Ribbond - 13 | 71.2826 | 5.148 | 1596.5 |  | Interlig - 13 | 49.1406 | 3.204 | 1638.42
Ribbond - 14 | 55.5599 | 3.708 | 1608.78 |  | Interlig - 14 | 79.0234 | 4.95 | 1756.8
Ribbond - 15 | 53.7174 | 3.582 | 1707.94 |  | Interlig - 15 | 68.8281 | 5.076 | 1469.56
Ribbond - 16 | 69.707 | 4.212 | 1742.23 |  | Interlig - 16 | 82.2656 | 5.31 | 1749.63
Ribbond - 17 | 57.0703 | 3.51 | 1729.9 |  | Interlig - 17 | 76.4258 | 5.418 | 1598.96
Ribbond - 18 | 62.207 | 4.302 | 1510.74 |  | Interlig - 18 | 61.5495 | 4.554 | 1401.56
Ribbond - 19 | 72.5846 | 5.04 | 1653.86 |  | Interlig - 19 | 59.1927 | 3.852 | 1649.58
Ribbond - 20 | 79.401 | 5.364 | 1596.16 |  | Interlig - 20 | 74.5313 | 4.932 | 1550.6
Ribbond - 21 | 77.5911 | 5.922 | 1458.52 |  | Interlig - 21 | 46.3086 | 4.428 | 1161.55
Mean | 64.0141 | 4.63629 | 1550.72 |  | Mean | 64.1149 | 4.54629 | 1529.86
Standard Deviation | 8.90286 | 0.86328 | 128.816 |  | Standard Deviation | 11.1049 | 0.7465 | 175.127