## RESULTADSO
PRUEBA | OBJETIVO |  | CERCON CARGA (N) | SAGEMAX CARGA (N) | VITA CARGA (N)
ANALISIS EXPLORATORIO DE DATOS | DESCRIBIR LA MUESTRA | n | 16 | 16 | 16
dÁgostino | Deterrminar si los datso presentan distribución Normal | Mean | 1418.583 | 1399.999 | 1312.692
ANOVA | Comparar la resistencia de las 3 casas | Standard Error | 48.35482 | 71.25491 | 46.96903
Software: Real Statitististics V9 de Feb 2024 |  | Median | 1382.84631 | 1385.155885 | 1346.779295
|  | Maximum | 1793.51794 | 1960.42969 | 1552.5647
|  | Minimum | 1129.04871 | 889.07123 | 1019.55212
|  | IQR | 197.538425 | 420.4636525 | 268.4243825
|  | p-value | 0.2298103 | 0.9527583 | 0.06312754
|  | ANOVA: Single Factor | 0.377071
anailiis: no hay diferencaoi en la resietncai de las 3 casas
Este gráfico no está disponible en su versión de Excel. Si edita esta forma o guarda el libro en un formato de archivo diferente, el gráfico no se podrá utilizar.

## BASE
| CERCON CARGA (N) | SAGEMAX CARGA (N) | VITA CARGA (N)
1 | 1459.84192 | 1279.93774 | 1250.91223 | Descriptive Statistics |  |  |  | Shapiro-Wilk Test
2 | 1129.04871 | 1238.06934 | 1522.88977
3 | 1476.90894 | 1211.14783 | 1266.22827 |  | CERCON CARGA (N) | SAGEMAX CARGA (N) | VITA CARGA (N) |  | CERCON CARGA (N) | SAGEMAX CARGA (N) | VITA CARGA (N)
4 | 1212.30896 | 1014.73352 | 1473.85706 | Mean | 1418.583 | 1399.999 | 1312.692 | W-stat | #NAME? | #NAME? | #NAME?
5 | 1647.25464 | 1359.51782 | 1353.41992 | Standard Error | 48.35482 | 71.25491 | 46.96903 | p-value | #NAME? | #NAME? | #NAME?
6 | 1457.52539 | 889.07123 | 1424.20264 | Median | 1382.84631 | 1385.155885 | 1346.779295 | alpha | 0.05 | 0.05 | 0.05
7 | 1793.51794 | 1661.03333 | 1036.78003 | Mode | 1793.51794 | #N/A | #N/A | normal | #NAME? | #NAME? | #NAME?
8 | 1793.51794 | 1696.54309 | 1552.5647 | Standard Deviation | 193.4193 | 285.0197 | 187.8761
9 | 1252.6709 | 1282.80762 | 1021.54456 | Sample Variance | 37411.02 | 81236.2 | 35297.44 | d'Agostino-Pearson
10 | 1362.71948 | 1960.42969 | 1505.39087 | Kurtosis | 0.07512186 | -0.3738635 | -1.141651
11 | 1402.97314 | 1425.70422 | 1414.8551 | Skewness | 0.7585558 | 0.08268017 | -0.5071306 | DA-stat | #NAME? | #NAME? | #NAME?
12 | 1331.06714 | 1410.79395 | 1475.58069 | Range | 664.46923 | 1071.35846 | 533.01258 | p-value | #NAME? | #NAME? | #NAME?
13 | 1244.63086 | 1561.09155 | 1274.43762 | Maximum | 1793.51794 | 1960.42969 | 1552.5647 | alpha | 0.05 | 0.05 | 0.05
14 | 1348.83899 | 1648.72571 | 1019.55212 | Minimum | 1129.04871 | 889.07123 | 1019.55212 | normal | #NAME? | #NAME? | #NAME?
15 | 1293.10266 | 1661.13245 | 1340.13867 | Sum | 22697.33337 | 22399.98982 | 21003.0719
16 | 1491.40576 | 1099.25073 | 1070.71765 | Count | 16 | 16 | 16
|  |  |  | Geometric Mean | 1406.755 | 1372.033 | 1299.372
|  |  |  | Harmonic Mean | 1395.454 | 1343.34 | 1285.426
|  |  |  | AAD | 148.7361 | 228.182385 | 156.0839
|  |  |  | MAD | #NAME? | #NAME? | #NAME?
|  |  |  | IQR | #NAME? | #NAME? | #NAME?
[5 empty] | CERCON CARGA (N) | SAGEMAX CARGA (N) | VITA CARGA (N) |  |  | ANOVA: Single Factor | [8 empty] | TUKEY HSD/KRAMER |  |  | alpha | 0.05
|  |  |  | Count | 16 | 16 | 16 | [11 empty] | group | mean | n | ss | df | q-crit
|  |  |  | Mean | 1418.583 | 1399.999 | 1312.692 |  |  | DESCRIPTION |  |  |  |  | Alpha | 0.05 |  |  | CERCON CARGA (N) | 1418.583 | 16 | 561165.2
|  |  |  | Standard Error | 48.35482 | 71.25491 | 46.96903 |  |  | Group | Count | Sum | Mean | Variance | SS | Std Err | Lower | Upper | SAGEMAX CARGA (N) | 1399.999 | 16 | 1218543.1
|  |  |  | Median | 1382.84631 | 1385.155885 | 1346.779295 |  |  | CERCON CARGA (N) | 16 | 22697.33337 | 1418.583 | 37411.02 | 561165.2 | 56.63197 | 1304.521 | 1532.646 | VITA CARGA (N) | 1312.692 | 16 | 529461.6
|  |  |  | Maximum | 1793.51794 | 1960.42969 | 1552.5647 |  |  | SAGEMAX CARGA (N) | 16 | 22399.98982 | 1399.999 | 81236.2 | 1218543.1 | 56.63197 | 1285.937 | 1514.062 |  |  | 48 | 2309169.9 | 45 | #NAME?
|  |  |  | Minimum | 1129.04871 | 889.07123 | 1019.55212 |  |  | VITA CARGA (N) | 16 | 21003.0719 | 1312.692 | 35297.44 | 529461.6 | 56.63197 | 1198.629 | 1426.755 | Q TEST
|  |  |  | IQR | 197.538425 | 420.4636525 | 268.4243825 | [11 empty] | group 1 | group 2 | mean | std err | q-stat | lower | upper | p-value | mean-crit | Cohen d
|  |  |  | p-value | 0.2298103 | 0.9527583 | 0.06312754 |  |  | ANOVA | [8 empty] | CERCON CARGA (N) | SAGEMAX CARGA (N) | 18.58397 | 56.63197 | 0.3281534 | #NAME? | #NAME? | #NAME? | #NAME? | 0.08203834
|  |  |  | P value | 0.377071 |  |  |  |  | Sources | SS | df | MS | F | P value | Eta-sq | RMSSE | Omega Sq | CERCON CARGA (N) | VITA CARGA (N) | 105.8913 | 56.63197 | 1.869815 | #NAME? | #NAME? | #NAME? | #NAME? | 0.4674539
[10 empty] | Between Groups | 102298.2 | 2 | 51149.11 | 0.9967695 | 0.377071 | 0.04242155 | 0.2495959 | -0.0001346238 | SAGEMAX CARGA (N) | VITA CARGA (N) | 87.30737 | 56.63197 | 1.541662 | #NAME? | #NAME? | #NAME? | #NAME? | 0.3854155
[10 empty] | Within Groups | 2309169.9 | 45 | 51314.89
[10 empty] | Total | 2411468.1 | 47 | 51307.83

## CERCON
CERCON CARGA (N)
1 | 1459.84192
2 | 1129.04871
3 | 1476.90894
4 | 1212.30896
5 | 1647.25464
6 | 1457.52539
7 | 1793.51794
8 | 1793.51794
9 | 1252.6709
10 | 1362.71948
11 | 1402.97314
12 | 1331.06714
13 | 1244.63086
14 | 1348.83899
15 | 1293.10266
16 | 1491.40576
MEDIA | 1382.01741
MEDIANA | 1355.77924
MÁXIMO | 1793.51794
MÍNIMO | 1129.04871
DESVIACION ESTÁNDAR | 171.91989
COEFICIENTE DE VARIACION | 12.43978

## objetivos
OBJETIVOS:
Objetivo General
● Determinar las diferencias existentes de la resistencia compresiva en restauraciones de corona completa en molares inferiores elaboradas en Zirconio tipo IV de diferentes casas comerciales SAGEMAX, VITA Y DENTSPLY.
Objetivos Específicos..
● Identificar la resistencia compresiva de las restauraciones de corona completa en molares inferiores del zirconio tipo IV de la casa comercial SAGEMAX mediante el uso de una maquina universal de pruebas Instrom.
● Identificar la resistencia compresiva de las restauraciones de corona completa en molares inferiores del zirconio tipo IV de la casa comercial VITA mediante el uso de una maquina universal de pruebas instrom.
● Identificar la resistencia compresiva de las restauraciones de corona completa en molares inferiores del zirconio tipo IV de la casa comercial DENTSPLY mediante el uso de una maquina universal de pruebas instrom.
● Comparar la resistencia compresiva de las 3 casas comerciales SAGEMAX, VITA Y DENTSPLY mediante el uso de una maquina universal de pruebas instrom.

## SAGEMAX
SAGEMAX CARGA (N)
1 | 1279.93774
2 | 1238.06934
3 | 1211.14783
4 | 1014.73352
5 | 1359.51782
6 | 889.07123
7 | 1661.03333
8 | 1696.54309
9 | 1282.80762
10 | 1960.42969
11 | 1425.70422
12 | 1410.79395
13 | 1561.09155
14 | 1648.72571
15 | 1661.13245
16 | 1099.25073
MEDIA | 1399.99936
MEDIANA | 1385.15588
MÁXIMO | 1960.42969
MÍNIMO | 889.07123
DESVIACION ESTÁNDAR | 285.01965
COEFICIENTE DE VARIACION | 20.35856

## VITA
VITA CARGA (N)
1 | 1250.91223
2 | 1522.88977
3 | 1266.22827
4 | 1473.85706
5 | 1353.41992
6 | 1424.20264
7 | 1036.78003
8 | 1552.5647
9 | 1021.54456
10 | 1505.39087
11 | 1414.8551
12 | 1475.58069
13 | 1274.43762
14 | 1019.55212
15 | 1340.13867
16 | 1070.71765
MEDIA | 1312.69199
MEDIANA | 1346.7793
MÁXIMO | 1552.5647
MÍNIMO | 1019.55212
DESVIACION ESTÁNDAR | 187.87613
COEFICIENTE DE VARIACION | 14.31228