## resultadso
PRUEBA | OBJETIVO
ANALISIS EXPLORATORIO DE DATOS | DESCRIBIR LA MUESTRA |  | VIVID Carga [N] | Zotion CargaV[N] | Segemax Carga [N] | TUKEY HSD/KRAMER
dÁgostino | Deterrminar si los datso presentan distribución Normal |  |  |  |  | group 1 | group 2 | mean | p-value
ANOVA | Comparar la resistencia de las 3 casas | n | 16 | 16 | 16 | VIVID Carga [N] | Zotion CargaV[N] | 102.2438375 | 0.3563471
TUKEY | Ubicar las diferencias | Mean | 1330.646 | 1228.402 | 1560.261 | VIVID Carga [N] | Segemax Carga [N] | 229.6151425 | 0.008827595
Software: Real Statitististics V9 de Feb 2024 |  | Standard Error | 47.96997 | 61.60441 | 45.37781 | Zotion CargaV[N] | Segemax Carga [N] | 331.85898 | 0.0001385049
|  | Median | 1226.708375 | 1220.097415 | 1512.70178
|  | Maximum | 1688.90637 | 1741.82983 | 1792.10974
|  | Minimum | 1032.25305 | 886.90399 | 1295.88599
|  | IQR | 286.486545 | 315.939225 | 319.547275
|  | p-value | 0.4165021 | 0.5690884 | 0.06592832
|  | ANOVA: Single Factor | 0.000166148
Analisi Hay doff significativas enttre lso tres casas
Las difrencais estan entre:
|  | casa |  | valor de la diff
|  | VIVID Carga [N] | Segemax Carga [N] | 229.6151425
|  | Zotion CargaV[N] | Segemax Carga [N] | 331.85898
Este gráfico no está disponible en su versión de Excel. Si edita esta forma o guarda el libro en un formato de archivo diferente, el gráfico no se podrá usar.

## base
VIVID Carga [N] | Zotion CargaV[N] | Segemax Carga [N]
1207.48889 | 1311.93799 | 1792.10974 | Descriptive Statistics |  |  |  | Shapiro-Wilk Test
1550.86963 | 1339.45386 | 1315.86316 | [20 empty] | alpha | 0.05
1367.98572 | 1741.82983 | 1295.88599 |  | VIVID Carga [N] | Zotion CargaV[N] | Segemax Carga [N] |  | VIVID Carga [N] | Zotion CargaV[N] | Segemax Carga [N] | [9 empty] | group | mean | n | ss | df | q-crit
1211.98376 | 945.76721 | 1477.79187 | Mean | 1330.646 | 1228.402 | 1560.261 | W-stat | 0.9146637 | 0.9436196 | 0.8929301 | DESCRIPTION |  |  |  |  | Alpha | 0.05 |  |  | VIVID Carga [N] | 1330.646 | 16 | 552268.4
1032.25305 | 1585.95679 | 1783.73816 | Standard Error | 47.96997 | 61.60441 | 45.37781 | p-value | 0.1383771 | 0.3957372 | 0.06199025 | Group | Count | Sum | Mean | Variance | SS | Std Err | Lower | Upper | Zotion CargaV[N] | 1228.402 | 16 | 910824.7
1537.01465 | 1005.47815 | 1343.7876 | Median | 1226.708375 | 1220.097415 | 1512.70178 | alpha | 0.05 | 0.05 | 0.05 | VIVID Carga [N] | 16 | 21290.33983 | 1330.646 | 36817.89 | 552268.4 | 52.13881 | 1225.633 | 1435.659 | Segemax Carga [N] | 1560.261 | 16 | 494194.9
1454.87341 | 975.23175 | 1515.9801 | Mode | #N/A | #N/A | #N/A | normal | yes | yes | yes | Zotion CargaV[N] | 16 | 19654.43843 | 1228.402 | 60721.65 | 910824.7 | 52.13881 | 1123.389 | 1333.415 |  |  | 48 | 1957288.1 | 45 | 3.427333
1212.78857 | 886.90399 | 1743.52234 | Standard Deviation | 191.8799 | 246.4176 | 181.5112 |  |  |  |  | Segemax Carga [N] | 16 | 24964.18211 | 1560.261 | 32946.33 | 494194.9 | 52.13881 | 1455.248 | 1665.274 | Q TEST
1194.46265 | 1238.37317 | 1653.73291 | Sample Variance | 36817.89 | 60721.65 | 32946.33 | d'Agostino-Pearson | [12 empty] | group 1 | group 2 | mean | std err | q-stat | lower | upper | p-value | mean-crit | Cohen d
1107.54358 | 1194.5199 | 1453.60571 | Kurtosis | -1.026445 | -0.2699349 | -1.586902 |  |  |  |  | ANOVA |  |  |  |  | ANOVA: Single Factor |  |  |  | VIVID Carga [N] | Zotion CargaV[N] | 102.2438375 | 52.13881 | 1.960993 | -76.45325 | 280.9409 | 0.3563471 | 178.6971 | 0.4902482
1484.1239 | 1554.57715 | 1355.41589 | Skewness | 0.3845198 | 0.5767703 | -0.04586094 | DA-stat | 1.751727 | 1.127439 | 5.438374 | Sources | SS | df | MS | F | P value | Eta-sq | RMSSE | Omega Sq | VIVID Carga [N] | Segemax Carga [N] | 229.6151425 | 52.13881 | 4.40392 | 50.91806 | 408.3122 | 0.008827595 | 178.6971 | 1.10098
1688.90637 | 1092.1355 | 1496.04736 | Range | 656.65332 | 854.92584 | 496.22375 | p-value | 0.4165021 | 0.5690884 | 0.06592832 | Between Groups | 924305.6 | 2 | 462152.8 | 10.62535 | 0.000166148 | 0.3207619 | 0.8149138 | 0.2862528 | Zotion CargaV[N] | Segemax Carga [N] | 331.85898 | 52.13881 | 6.364913 | 153.1619 | 510.5561 | 0.0001385049 | 178.6971 | 1.591228
1216.55847 | 1201.82166 | 1768.07397 | Maximum | 1688.90637 | 1741.82983 | 1792.10974 | alpha | 0.05 | 0.05 | 0.05 | Within Groups | 1957288.1 | 45 | 43495.29
1228.36328 | 1284.08252 | 1509.42346 | Minimum | 1032.25305 | 886.90399 | 1295.88599 | normal | yes | yes | yes | Total | 2881593.7 | 47 | 61310.5
1225.05347 | 995.07648 | 1763.8551 | Sum | 21290.33983 | 19654.43843 | 24964.18211
1570.07043 | 1301.29248 | 1695.34875 | Count | 16 | 16 | 16
|  |  | Geometric Mean | 1317.926 | 1206.056 | 1550.266
|  |  | Harmonic Mean | 1305.526 | 1184.652 | 1540.236
|  |  | AAD | 167.4151 | 191.2856 | 159.8189
|  |  | MAD | 130.22107 | 171.29059 | 175.780575
|  |  | IQR | 286.486545 | 315.939225 | 319.547275
TUKEY HSD/KRAMER
|  |  |  | VIVID Carga [N] | Zotion CargaV[N] | Segemax Carga [N] | group 1 | group 2 | mean | p-value
|  |  | n | 16 | 16 | 16 | VIVID Carga [N] | Zotion CargaV[N] | 102.2438375 | 0.3563471
|  |  | Mean | 1330.646 | 1228.402 | 1560.261 | VIVID Carga [N] | Segemax Carga [N] | 229.6151425 | 0.008827595
|  |  | Standard Error | 47.96997 | 61.60441 | 45.37781 | Zotion CargaV[N] | Segemax Carga [N] | 331.85898 | 0.0001385049
|  |  | Median | 1226.708375 | 1220.097415 | 1512.70178
|  |  | Maximum | 1688.90637 | 1741.82983 | 1792.10974
|  |  | Minimum | 1032.25305 | 886.90399 | 1295.88599
|  |  | IQR | 286.486545 | 315.939225 | 319.547275
|  |  | p-value | 0.4165021 | 0.5690884 | 0.06592832
|  |  | ANOVA: Single Factor | 0.000166148

## Hoja4
6. OBJETIVOS GENERAL Y ESPECÍFICOS
6.1. OBJETIVO GENERAL
Evaluar la Resistencia compresiva de coronas de molares de zirconio multilayer de tres casas comerciales (upcera, sagemax y zotion).
6.2. OBJETIVOS ESPECÍFICOS
1. Determinar los valores de la resistencia compresiva de coronas de molares inferiores de zirconio multilayer de las tres casas comerciales obtenidas con una máquina de ensayo mecánico.
2. Comparar los valores encontrados en el estudio realizado de las tres casas comerciales y determinar cual ofrece la mejor resistencia compresiva en coronas de molares inferiores.
3. Cuanto equivalen los nw de fuerza obtenidos en la prueba de resistencia compresiva a los mpa que muestran las casas comerciales.
4. Descripción cualitativa en los resultados

## Table 1
LABORATORIO DE INVESTIGACION EN BIOMATERIALES UniCIEO

## Table 2
Compresiva Zirconia Hibrida Zotion

## vivid
VIVID Carga [N] | Zotion CargaV[N] | Segemax Carga [N]
1207.48889 | 1311.93799 | 1792.10974
1550.86963 | 1339.45386 | 1315.86316
1367.98572 | 1741.82983 | 1295.88599
1211.98376 | 945.76721 | 1477.79187
1032.25305 | 1585.95679 | 1783.73816
1537.01465 | 1005.47815 | 1343.7876
1454.87341 | 975.23175 | 1515.9801
1212.78857 | 886.90399 | 1743.52234
1194.46265 | 1238.37317 | 1653.73291
1107.54358 | 1194.5199 | 1453.60571
1484.1239 | 1554.57715 | 1355.41589
1688.90637 | 1092.1355 | 1496.04736
1216.55847 | 1201.82166 | 1768.07397
1228.36328 | 1284.08252 | 1509.42346
1225.05347 | 995.07648 | 1763.8551
1570.07043 | 1301.29248 | 1695.34875

## zotion
Máximo Carga [N]
1 | 1311.93799
2 | 1339.45386
3 | 1741.82983
4 | 945.76721
5 | 1585.95679
6 | 1005.47815
7 | 975.23175
8 | 886.90399
9 | 1238.37317
10 | 1194.5199
11 | 1554.57715
12 | 1092.1355
13 | 1201.82166
14 | 1284.08252
15 | 995.07648
16 | 1301.29248
Media | 1228.4024
Mediana | 1220.09741
Máximo | 1741.82983
Mínimo | 886.90399
Desviación estándar | 246.41763
Coeficiente de variación | 20.06001

## segemax
Máximo Carga [N]
1 | 1792.10974
2 | 1315.86316
3 | 1295.88599
4 | 1477.79187
5 | 1783.73816
6 | 1343.7876
7 | 1515.9801
8 | 1743.52234
9 | 1653.73291
10 | 1453.60571
11 | 1355.41589
12 | 1496.04736
13 | 1768.07397
14 | 1509.42346
15 | 1763.8551
16 | 1695.34875
Media | 1560.26138
Mediana | 1512.70178
Máximo | 1792.10974
Mínimo | 1295.88599
Desviación estándar | 181.51124
Coeficiente de variación | 11.63339